## Medidas Tablas Chopo
[43 empty] | 1004 | 5028.032 | 9312.802 | 9791.48
Dispositivo de Medida | [10 empty] | TIK | [15 empty] | MTG | [15 empty] | BING
Colocación Viga | [10 empty] | Medida con tabla en caballetes y golpeo y registro en misma cara |  |  |  | Medida con tabla en caballetes y golpeo y registro en cara opuesta |  |  |  | Medida con tabla en soportes elásticos y golpeo y registro en misma cara |  |  |  | Medida con tabla en soportes elásticos y golpeo y registro en cara opuesta |  |  |  | Medida con tabla en caballetes y golpeo y registro en misma cara |  |  |  | Medida con tabla en caballetes y golpeo y registro en cara opuesta |  |  |  | Medida con tabla en soportes elásticos y golpeo y registro en misma cara |  |  |  | Medida con tabla en soportes elásticos y golpeo y registro en cara opuesta |  |  |  | Medida con tabla en caballetes y golpeo y registro en misma cara |  |  |  | Medida con tabla en caballetes y golpeo y registro en cara opuesta |  |  |  | Medida con tabla en soportes elásticos y golpeo y registro en misma cara |  |  |  | Medida con tabla en soportes elásticos y golpeo y registro en cara opuesta
Identificador | Peso [kg] | Longitud [mm] | Ancho [mm] | Grosor [mm] | Densidad [kg/m3] | Humedad Referencia [%] | Humedad [%] | Tipo de Madera | Modo de Medida | Número de Golpeo | Frecuencia de Resonancia [Hz] | Velocidad de Propagación [m/s] | MOE (sin correción de humedad) [Mpa] | MOE (con correción de humedad) [Mpa] | Frecuencia de Resonancia [Hz] | Velocidad de Propagación [m/s] | MOE (sin correción de humedad) [Mpa] | MOE (con correción de humedad) [Mpa] | Frecuencia de Resonancia [Hz] | Velocidad de Propagación [m/s] | MOE (sin correción de humedad) [Mpa] | MOE (con correción de humedad) [Mpa] | Frecuencia de Resonancia [Hz] | Velocidad de Propagación [m/s] | MOE (sin correción de humedad) [Mpa] | MOE (con correción de humedad) [Mpa] | Frecuencia de Resonancia [Hz] | Velocidad de Propagación [m/s] | MOE (sin correción de humedad) [Mpa] | MOE (con correción de humedad) [Mpa] | Frecuencia de Resonancia [Hz] | Velocidad de Propagación [m/s] | MOE (sin correción de humedad) [Mpa] | MOE (con correción de humedad) [Mpa] | Frecuencia de Resonancia [Hz] | Velocidad de Propagación [m/s] | MOE (sin correción de humedad) [Mpa] | MOE (con correción de humedad) [Mpa] | Frecuencia de Resonancia [Hz] | Velocidad de Propagación [m/s] | MOE (sin correción de humedad) [Mpa] | MOE (con correción de humedad) [Mpa] | Frecuencia de Resonancia [Hz] | Velocidad de Propagación [m/s] | MOE (sin correción de humedad) [Mpa] | MOE (con correción de humedad) [Mpa] | Frecuencia de Resonancia [Hz] | Velocidad de Propagación [m/s] | MOE (sin correción de humedad) [Mpa] | MOE (con correción de humedad) [Mpa] | Frecuencia de Resonancia [Hz] | Velocidad de Propagación [m/s] | MOE (sin correción de humedad) [Mpa] | MOE (con correción de humedad) [Mpa] | Frecuencia de Resonancia [Hz] | Velocidad de Propagación [m/s] | MOE (sin correción de humedad) [Mpa] | MOE (con correción de humedad) [Mpa]
C18020 | 1.569 | 2504 | 81 | 21 | 368.37 | 12 | 6.86 | Softwood | Longitudinal | 1 | 1020 | 4795.2 | 9611.99 | 10106.05 | 1010 | 5058.1 | 9424 | 9908.859 | 1000 | 5008 | 9239 | 9713.616 | 1000 | 5008 | 9239 | 9713.616 | 1020 | 5108.16 | 9611.99 | 10106.05 | 1020 | 5108.16 | 9611.99 | 10106.05 | 1010 | 5058.08 | 9424.443 | 9908.859 | 1005 | 5033.04 | 9331.363 | 9810.995 | 1004 | 5028.032 | 9312.802 | 9791.48 | 1004 | 5028.032 | 9312.802 | 9791.48 | 1001 | 5013.008 | 9257.231 | 9733.053 | 1001 | 5013.008 | 9257.231 | 9733.053
[10 empty] | 2 | 1012 | 4256.8 | 9461.805 | 9948.141 | 1002.5 | 5020.5 | 9285 | 9762.245 | 1035 | 5183.3 | 9897 | 10405.47 | 1000 | 5008 | 9239 | 9713.616 | 1020 | 5108.16 | 9611.99 | 10106.05 | 1015 | 5083.12 | 9517.985 | 10007.21 | 1025 | 5133.2 | 9706.456 | 10205.37 | 1039 | 5203.312 | 9973.418 | 10486.05 | 1004 | 5028.032 | 9312.802 | 9791.48 | 1004 | 5028.032 | 9312.802 | 9791.48 | 1001 | 5013.008 | 9257.231 | 9733.053 | 1001 | 5013.008 | 9257.231 | 9733.053
[10 empty] | 3 | 1022.5 | 4807.7 | 9659.165 | 10155.65 | 1002.5 | 5020.5 | 9285 | 9762.245 | 1032.5 | 5170.8 | 9849 | 10355.26 | 1000 | 5008 | 9239 | 9713.616 | 1025 | 5133.2 | 9706.456 | 10205.37 | 1010 | 5058.08 | 9424.443 | 9908.859 | 1020 | 5108.16 | 9611.99 | 10106.05 | 1005 | 5033.04 | 9331.363 | 9810.995 | 1004 | 5028.032 | 9312.802 | 9791.48 | 1004 | 5028.032 | 9312.802 | 9791.48 | 1001 | 5013.008 | 9257.231 | 9733.053 | 1001 | 5013.008 | 9257.231 | 9733.053
[10 empty] | 4 | 1020 | 4797.7 | 9611.99 | 10106.05 | 1005 | 5033 | 9331 | 9810.995 | 1032.5 | 5170.8 | 9849 | 10355.26 | 1000 | 5008 | 9239 | 9713.616 | 1020 | 5108.16 | 9611.99 | 10106.05 | 1010 | 5058.08 | 9424.443 | 9908.859 | 1005 | 5033.04 | 9331.363 | 9810.995 | 1020 | 5108.16 | 9611.99 | 10106.05 | 1004 | 5028.032 | 9312.802 | 9791.48 | 1004 | 5028.032 | 9312.802 | 9791.48 | 1001 | 5013.008 | 9257.231 | 9733.053 | 1001 | 5013.008 | 9257.231 | 9733.053
[10 empty] | 5 | 1020 | 4795.2 | 9611.99 | 10106.05 | 1025 | 5133.2 | 9706 | 10205.37 | 1000 | 5008 | 9239 | 9713.616 | 1000 | 5008 | 9239 | 9713.616 | 1015 | 5083.12 | 9517.985 | 10007.21 | 1015 | 5083.12 | 9517.985 | 10007.21 | 1035 | 5183.28 | 9896.774 | 10405.47 | 1005 | 5033.04 | 9331.363 | 9810.995 | 1004 | 5028.032 | 9312.802 | 9791.48 | 1004 | 5028.032 | 9312.802 | 9791.48 | 1001 | 5013.008 | 9257.231 | 9733.053 | 1001 | 5013.008 | 9257.231 | 9733.053
G110025 | 2.442 | 2544 | 110 | 26 | 335.63 | 12 | 7.36 | Softwood | Longitudinal | 1 | 935 | 4757.3 | 7596 | 7948.331 | 932.5 | 4744.6 | 7500 | 7905.883 | 930 | 4731.8 | 7515 | 7863.549 | 930 | 4731.8 | 7515 | 7863.549 | 947 | 4818.336 | 7792.108 | 8153.661 | 937 | 4767.456 | 7628.412 | 7982.371 | 937 | 4767.456 | 7628.412 | 7982.371 | 937 | 4767.456 | 7628.412 | 7982.371 | 933.8 | 4751.1744 | 7576.397 | 7927.942 | 915.5 | 4658.064 | 7282.352 | 7620.253 | 930.8 | 4735.9104 | 7527.794 | 7877.084 | 930.8 | 4735.9104 | 7527.794 | 7877.084
| 2.442 | 2544 | 110 | 26 | 335.63 | 12 |  |  |  | 2 | 932.5 | 4744.6 | 7555 | 7905.883 | 932.5 | 4744.6 | 7500 | 7905.883 | 930 | 4731.8 | 7515 | 7863.549 | 930 | 4731.8 | 7515 | 7863.549 | 942 | 4792.896 | 7710.043 | 8067.789 | 942 | 4792.896 | 7710.043 | 8067.789 | 937 | 4767.456 | 7628.412 | 7982.371 | 937 | 4767.456 | 7628.412 | 7982.371 | 936.9 | 4766.9472 | 7626.784 | 7980.667 | 933.8 | 4751.1744 | 7576.397 | 7927.942 | 930.8 | 4735.9104 | 7527.794 | 7877.084 | 930.8 | 4735.9104 | 7527.794 | 7877.084
| 2.442 | 2544 | 110 | 26 | 335.63 | 12 |  |  |  | 3 | 935 | 4757.3 | 7596 | 7948.331 | 945 | 4808.2 | 7702 | 8119.258 | 930 | 4731.8 | 7515 | 7863.549 | 930 | 4731.8 | 7515 | 7863.549 | 942 | 4792.896 | 7710.043 | 8067.789 | 947 | 4818.336 | 7792.108 | 8153.661 | 937 | 4767.456 | 7628.412 | 7982.371 | 937 | 4767.456 | 7628.412 | 7982.371 | 912.5 | 4642.8 | 7234.703 | 7570.394 | 933.8 | 4751.1744 | 7576.397 | 7927.942 | 930.8 | 4735.9104 | 7527.794 | 7877.084 | 930.8 | 4735.9104 | 7527.794 | 7877.084
| 2.442 | 2544 | 110 | 26 | 335.63 | 12 |  |  |  | 4 | 935 | 4757.3 | 7596 | 7948.331 | 932.5 | 4744.6 | 7500 | 7905.883 | 930 | 4731.8 | 7515 | 7863.549 | 930 | 4731.8 | 7515 | 7863.549 | 942 | 4792.896 | 7710.043 | 8067.789 | 947 | 4818.336 | 7792.108 | 8153.661 | 937 | 4767.456 | 7628.412 | 7982.371 | 937 | 4767.456 | 7628.412 | 7982.371 | 936.9 | 4766.9472 | 7626.784 | 7980.667 | 933.8 | 4751.1744 | 7576.397 | 7927.942 | 930.8 | 4735.9104 | 7527.794 | 7877.084 | 930.8 | 4735.9104 | 7527.794 | 7877.084
| 2.442 | 2544 | 110 | 26 | 335.63 | 12 |  |  |  | 5 | 935 | 4757.3 | 7596 | 7948.331 | 932.5 | 4744.6 | 7500 | 7905.883 | 930 | 4731.8 | 7515 | 7863.549 | 930 | 4731.8 | 7515 | 7863.549 | 942 | 4792.896 | 7710.043 | 8067.789 | 942 | 4792.896 | 7710.043 | 8067.789 | 937 | 4767.456 | 7628.412 | 7982.371 | 937 | 4767.456 | 7628.412 | 7982.371 | 936.9 | 4766.9472 | 7626.784 | 7980.667 | 933.8 | 4751.1744 | 7576.397 | 7927.942 | 930.8 | 4735.9104 | 7527.794 | 7877.084 | 930.9 | 4736.4192 | 7529.412 | 7878.776
G210025 | 2.767 | 2415 | 97 | 26 | 454.3 | 12 | 5.67 | Softwood | Longitudinal | 1 | 1020 | 4926.6 | 11027 | 11724.47 | 1012.5 | 4890.4 | 10865 | 11552.68 | 1004 | 4849.3 | 10664 | 11359.53 | 1007.5 | 4866.2 | 10758 | 11438.86 | 1030 | 4974.9 | 11243.76 | 11955.49 | 1015 | 4902.45 | 10918.65 | 11609.8 | 1010 | 4878.3 | 10811.35 | 11495.7 | 1010 | 4878.3 | 10811.35 | 11495.7 | 1019.3 | 4923.219 | 11011.36 | 11708.38 | 1019.3 | 4923.219 | 11011.36 | 11708.38 | 1007.1 | 4864.293 | 10749.35 | 11429.78 | 1007.1 | 4864.293 | 10749.35 | 11429.78
| 2.767 | 2415 | 97 | 26 | 454.3 | 12 |  |  |  | 2 | 1020 | 4926.6 | 11027 | 11724.47 | 1012.5 | 4890.4 | 10865 | 11552.68 | 1006 | 4859 | 10707 | 11404.83 | 1007.5 | 4866.2 | 10758 | 11438.86 | 1010 | 4878.3 | 10811.35 | 11495.7 | 1015 | 4902.45 | 10918.65 | 11609.8 | 1015 | 4902.45 | 10918.65 | 11609.8 | 1010 | 4878.3 | 10811.35 | 11495.7 | 1019.2 | 4922.736 | 11009.2 | 11706.08 | 1010.1 | 4878.783 | 10813.49 | 11497.98 | 1007.1 | 4864.293 | 10749.35 | 11429.78 | 1007.1 | 4864.293 | 10749.35 | 11429.78
| 2.767 | 2415 | 97 | 26 | 454.3 | 12 |  |  |  | 3 | 1020 | 4926.6 | 11027 | 11724.47 | 1012.5 | 4890.4 | 10865 | 11552.68 | 1006 | 4859 | 10707 | 11404.83 | 1007.5 | 4866.2 | 10758 | 11438.86 | 1030 | 4974.9 | 11243.76 | 11955.49 | 1015 | 4902.45 | 10918.65 | 11609.8 | 1010 | 4878.3 | 10811.35 | 11495.7 | 1010 | 4878.3 | 10811.35 | 11495.7 | 1019.3 | 4923.219 | 11011.36 | 11708.38 | 1019.3 | 4923.219 | 11011.36 | 11708.38 | 1007.1 | 4864.293 | 10749.35 | 11429.78 | 1007.1 | 4864.293 | 10749.35 | 11429.78
| 2.767 | 2415 | 97 | 26 | 454.3 | 12 |  |  |  | 4 | 1020 | 4926.6 | 11027 | 11724.47 | 1015 | 4902.4 | 10919 | 11609.8 | 1006 | 4859 | 10707 | 11404.83 | 1007.5 | 4866.2 | 10758 | 11438.86 | 1030 | 4974.9 | 11243.76 | 11955.49 | 1015 | 4902.45 | 10918.65 | 11609.8 | 1015 | 4902.45 | 10918.65 | 11609.8 | 1010 | 4878.3 | 10811.35 | 11495.7 | 1019.3 | 4923.219 | 11011.36 | 11708.38 | 1016.2 | 4908.246 | 10944.49 | 11637.27 | 1007.1 | 4864.293 | 10749.35 | 11429.78 | 1007.1 | 4864.293 | 10749.35 | 11429.78
| 2.767 | 2415 | 97 | 26 | 454.3 | 12 |  |  |  | 5 | 1020 | 4926.6 | 11027 | 11724.47 | 1012.5 | 4890.4 | 10865 | 11552.68 | 1006 | 4859 | 10707 | 11404.83 | 1007.5 | 4866.2 | 10758 | 11438.86 | 1030 | 4974.9 | 11243.76 | 11955.49 | 1015 | 4902.45 | 10918.65 | 11609.8 | 1015 | 4902.45 | 10918.65 | 11609.8 | 1010 | 4878.3 | 10811.35 | 11495.7 | 1019.3 | 4923.219 | 11011.36 | 11708.38 | 1016.2 | 4908.246 | 10944.49 | 11637.27 | 1007.1 | 4864.293 | 10749.35 | 11429.78 | 1007.1 | 4864.293 | 10749.35 | 11429.78
C240120 | 5.825 | 2672 | 122 | 41 | 435.83 | 12 | 5.9 | Softwood | Longitudinal | 1 | 1000 | 5344 | 12447 | 13205.82 | 992.5 | 5303.9 | 10577 | 13008.48 | 992.5 | 5303.9 | 10577 | 13008.48 | 992.5 | 5303.9 | 10577 | 13008.48 | 996 | 5322.624 | 12347.21 | 13100.39 | 1005 | 4854.15 | 10704.57 | 11382.17 | 996 | 5322.624 | 12347.21 | 13100.39 | 1000 | 5344 | 12446.58 | 13205.82 | 1004 | 5365.376 | 12546.35 | 13311.68 | 1001 | 5349.344 | 12471.49 | 13232.25 | 991.8 | 5300.1792 | 12243.29 | 12990.13 | 991.8 | 5300.1792 | 12243.29 | 12990.13
| 5.825 | 2672 | 122 | 41 | 435.83 | 12 |  |  |  | 2 | 1002.5 | 5357.4 | 12509 | 13271.93 | 992.5 | 5303.9 | 10577 | 13008.48 | 992.5 | 5303.9 | 10577 | 13008.48 | 992.5 | 5303.9 | 10577 | 13008.48 | 996 | 5322.624 | 12347.21 | 13100.39 | 1005 | 4854.15 | 10704.57 | 11382.17 | 1000 | 5344 | 12446.58 | 13205.82 | 1000 | 5344 | 12446.58 | 13205.82 | 1001 | 5349.344 | 12471.49 | 13232.25 | 997.9 | 5332.7776 | 12394.36 | 13150.41 | 991.8 | 5300.1792 | 12243.29 | 12990.13 | 991.8 | 5300.1792 | 12243.29 | 12990.13
| 5.825 | 2672 | 122 | 41 | 435.83 | 12 |  |  |  | 3 | 1002.5 | 5357.4 | 12509 | 13271.93 | 992.5 | 5303.9 | 10577 | 13008.48 | 992.5 | 5303.9 | 10577 | 13008.48 | 992.5 | 5303.9 | 10577 | 13008.48 | 996 | 5322.624 | 12347.21 | 13100.39 | 1005 | 4854.15 | 10704.57 | 11382.17 | 1000 | 5344 | 12446.58 | 13205.82 | 1000 | 5344 | 12446.58 | 13205.82 | 997.9 | 5332.7776 | 12394.36 | 13150.41 | 997.9 | 5332.7776 | 12394.36 | 13150.41 | 994.9 | 5316.7456 | 12319.95 | 13071.47 | 991.8 | 5300.1792 | 12243.29 | 12990.13
| 5.825 | 2672 | 122 | 41 | 435.83 | 12 |  |  |  | 4 | 1005 | 5370.7 | 12571 | 13338.21 | 990 | 5290.6 | 10523 | 12943.03 | 992.5 | 5303.9 | 10577 | 13008.48 | 992.5 | 5303.9 | 10577 | 13008.48 | 996 | 5322.624 | 12347.21 | 13100.39 | 1005 | 4854.15 | 10704.57 | 11382.17 | 1000 | 5344 | 12446.58 | 13205.82 | 1000 | 5344 | 12446.58 | 13205.82 | 1004 | 5365.376 | 12546.35 | 13311.68 | 997.9 | 5332.7776 | 12394.36 | 13150.41 | 991.8 | 5300.1792 | 12243.29 | 12990.13 | 991.8 | 5300.1792 | 12243.29 | 12990.13
| 5.825 | 2672 | 122 | 41 | 435.83 | 12 |  |  |  | 5 | 1002.5 | 5357.4 | 12509 | 13271.93 | 992.5 | 5303.9 | 10577 | 13008.48 | 992.5 | 5303.9 | 10577 | 13008.48 | 992.5 | 5303.9 | 10577 | 13008.48 | 996 | 5322.624 | 12347.21 | 13100.39 | 1005 | 4854.15 | 10704.57 | 11382.17 | 1000 | 5344 | 12446.58 | 13205.82 | 1000 | 5344 | 12446.58 | 13205.82 | 997.9 | 5332.7776 | 12394.36 | 13150.41 | 994.9 | 5316.7456 | 12319.95 | 13071.47 | 991.8 | 5300.1792 | 12243.29 | 12990.13 | 991.8 | 5300.1792 | 12243.29 | 12990.13
E124B01 | 2.2 | 1087 | 122 | 45 | 368.66 | 12 | 6.63 | Softwood | Longitudinal | 1 | 2207.5 | 4799.1 | 8491 | 8946.713 | 2208 | 4800.2 | 8495 | 8950.766 | 2207.5 | 4799.1 | 8491 | 8946.713 | 2205 | 4793.7 | 8471 | 8926.46 | 2225 | 4837.15 | 8625.914 | 9089.126 | 2211 | 4806.714 | 8517.705 | 8975.106 | 2211 | 4806.714 | 8517.705 | 8975.106 | 2210 | 4804.54 | 8510.002 | 8966.989 | 2209.5 | 4803.453 | 8506.151 | 8962.932 | 2206.4 | 4796.7136 | 8482.299 | 8937.799 | 2212.5 | 4809.975 | 8529.266 | 8987.288 | 2206.4 | 4796.7136 | 148292.6 | 8937.799
[6 empty] | 12 |  |  |  | 2 | 2207.5 | 4799.1 | 8491 | 8946.713 | 2207.5 | 4799.1 | 8491 | 8946.713 | 2204 | 4791.5 | 8464 | 8918.365 | 2205 | 4793.7 | 8471 | 8926.46 | 2216 | 4817.584 | 8556.273 | 9015.744 | 2211 | 4806.714 | 8517.705 | 8975.106 | 2211 | 4806.714 | 8517.705 | 8975.106 | 2211 | 4806.714 | 8517.705 | 8975.106 | 2206.4 | 4796.7136 | 8482.299 | 8937.799 | 2206.4 | 4796.7136 | 8482.299 | 8937.799 | 2212.5 | 4809.975 | 8529.266 | 8987.288 | 2212.5 | 4809.975 | 148292.6 | 8987.288
[6 empty] | 12 |  |  |  | 3 | 2207.5 | 4799.1 | 8491 | 8946.713 | 2208 | 4800.2 | 8495 | 8950.766 | 2207.5 | 4799.1 | 8491 | 8946.713 | 2204 | 4791.5 | 8464 | 8918.365 | 2220 | 4826.28 | 8587.19 | 9048.322 | 2211 | 4806.714 | 8517.705 | 8975.106 | 2206 | 4795.844 | 8479.224 | 8934.558 | 2211 | 4806.714 | 8517.705 | 8975.106 | 2206.4 | 4796.7136 | 8482.299 | 8937.799 | 2212.5 | 4809.975 | 8529.266 | 8987.288 | 2206.4 | 4796.7136 | 8482.299 | 8937.799 | 2212.5 | 4809.975 | 146663.9 | 8987.288
[6 empty] | 12 |  |  |  | 4 | 2205 | 4793.7 | 8471 | 8926.46 | 2206 | 4795.8 | 8479 | 8934.558 | 2207.5 | 4799.1 | 8491 | 8946.713 | 2205 | 4793.7 | 8471 | 8926.46 | 2225 | 4837.15 | 8625.914 | 9089.126 | 2216 | 4817.584 | 8556.273 | 9015.744 | 2216 | 4817.584 | 8556.273 | 9015.744 | 2206 | 4795.844 | 8479.224 | 8934.558 | 2206.4 | 4796.7136 | 8482.299 | 8937.799 | 2212.5 | 4809.975 | 8529.266 | 8987.288 | 2212.5 | 4809.975 | 8529.266 | 8987.288 | 2206.4 | 4796.7136 | 148292.6 | 8937.799
[6 empty] | 12 |  |  |  | 5 | 2207.5 | 4799.1 | 8491 | 8946.713 | 2207.5 | 4799.1 | 8491 | 8946.713 | 2207.5 | 4799.1 | 8491 | 8946.713 | 2205 | 4793.7 | 8471 | 8926.46 | 2216 | 4817.584 | 8556.273 | 9015.744 | 2211 | 4806.714 | 8517.705 | 8975.106 | 2216 | 4817.584 | 8556.273 | 9015.744 | 2206 | 4795.844 | 8479.224 | 8934.558 | 2206.4 | 4796.7136 | 8482.299 | 8937.799 | 2212.5 | 4809.975 | 8529.266 | 8987.288 | 2212.5 | 4809.975 | 8529.266 | 8987.288 | 2212.5 | 4809.975 | 148292.6 | 8987.288
|  | 2455.647 | 108.7059 | 31.23529
Dispositivo de Medida | [9 empty] | TIK | [47 empty] | MTG | [47 empty] | BING
Colocación Viga | [9 empty] | Medida con tabla en caballetes y golpeo y registro en misma cara | [11 empty] | Medida con tabla en caballetes y golpeo y registro en cara opuesta | [11 empty] | Medida con tabla en soportes elásticos y golpeo y registro en misma cara | [11 empty] | Medida con tabla en soportes elásticos y golpeo y registro en cara opuesta | [11 empty] | Medida con tabla en caballetes y golpeo y registro en misma cara | [11 empty] | Medida con tabla en caballetes y golpeo y registro en cara opuesta | [11 empty] | Medida con tabla en soportes elásticos y golpeo y registro en misma cara | [11 empty] | Medida con tabla en soportes elásticos y golpeo y registro en cara opuesta | [11 empty] | Medida con tabla en caballetes y golpeo y registro en misma cara | [11 empty] | Medida con tabla en caballetes y golpeo y registro en cara opuesta | [11 empty] | Medida con tabla en soportes elásticos y golpeo y registro en misma cara | [11 empty] | Medida con tabla en soportes elásticos y golpeo y registro en cara opuesta
Identificador | Peso [kg] | Longitud [mm] | Ancho [mm] | Grosor [mm] | Densidad [kg/m3] | Humedad Referencia [%] | Humedad [%] | Tipo de Madera | Modo de Medida | Frecuencia de Resonancia |  |  | Velocidad de Propagación |  |  | MOE (sin correción de humedad) |  |  | MOE (con correción de humedad) |  |  | Frecuencia de Resonancia |  |  | Velocidad de Propagación |  |  | MOE (sin correción de humedad) |  |  | MOE (con correción de humedad) |  |  | Frecuencia de Resonancia |  |  | Velocidad de Propagación |  |  | MOE (sin correción de humedad) |  |  | MOE (con correción de humedad) |  |  | Frecuencia de Resonancia |  |  | Velocidad de Propagación |  |  | MOE (sin correción de humedad) |  |  | MOE (con correción de humedad) |  |  | Frecuencia de Resonancia |  |  | Velocidad de Propagación |  |  | MOE (sin correción de humedad) |  |  | MOE (con correción de humedad) |  |  | Frecuencia de Resonancia |  |  | Velocidad de Propagación |  |  | MOE (sin correción de humedad) |  |  | MOE (con correción de humedad) |  |  | Frecuencia de Resonancia |  |  | Velocidad de Propagación |  |  | MOE (sin correción de humedad) |  |  | MOE (con correción de humedad) |  |  | Frecuencia de Resonancia |  |  | Velocidad de Propagación |  |  | MOE (sin correción de humedad) |  |  | MOE (con correción de humedad) |  |  | Frecuencia de Resonancia |  |  | Velocidad de Propagación |  |  | MOE (sin correción de humedad) |  |  | MOE (con correción de humedad) |  |  | Frecuencia de Resonancia |  |  | Velocidad de Propagación |  |  | MOE (sin correción de humedad) |  |  | MOE (con correción de humedad) |  |  | Frecuencia de Resonancia |  |  | Velocidad de Propagación |  |  | MOE (sin correción de humedad) |  |  | MOE (con correción de humedad) |  |  | Frecuencia de Resonancia |  |  | Velocidad de Propagación |  |  | MOE (sin correción de humedad) |  |  | MOE (con correción de humedad)
[10 empty] | Media [Hz] | STD [Hz] | STD [%] | Media [Hz] | STD [Hz] | STD [%] | Media [Hz] | STD [Hz] | STD [%] | Media [Hz] | STD [Hz] | STD [%] | Media [Hz] | STD [Hz] | STD [%] | Media [Hz] | STD [Hz] | STD [%] | Media [Hz] | STD [Hz] | STD [%] | Media [Hz] | STD [Hz] | STD [%] | Media [Hz] | STD [Hz] | STD [%] | Media [Hz] | STD [Hz] | STD [%] | Media [Hz] | STD [Hz] | STD [%] | Media [Hz] | STD [Hz] | STD [%] | Media [Hz] | STD [Hz] | STD [%] | Media [Hz] | STD [Hz] | STD [%] | Media [Hz] | STD [Hz] | STD [%] | Media [Hz] | STD [Hz] | STD [%] | Media [Hz] | STD [Hz] | STD [%] | Media [Hz] | STD [Hz] | STD [%] | Media [Hz] | STD [Hz] | STD [%] | Media [Hz] | STD [Hz] | STD [%] | Media [Hz] | STD [Hz] | STD [%] | Media [Hz] | STD [Hz] | STD [%] | Media [Hz] | STD [Hz] | STD [%] | Media [Hz] | STD [Hz] | STD [%] | Media [Hz] | STD [Hz] | STD [%] | Media [Hz] | STD [Hz] | STD [%] | Media [Hz] | STD [Hz] | STD [%] | Media [Hz] | STD [Hz] | STD [%] | Media [Hz] | STD [Hz] | STD [%] | Media [Hz] | STD [Hz] | STD [%] | Media [Hz] | STD [Hz] | STD [%] | Media [Hz] | STD [Hz] | STD [%] | Media [Hz] | STD [Hz] | STD [%] | Media [Hz] | STD [Hz] | STD [%] | Media [Hz] | STD [Hz] | STD [%] | Media [Hz] | STD [Hz] | STD [%] | Media [Hz] | STD [Hz] | STD [%] | Media [Hz] | STD [Hz] | STD [%] | Media [Hz] | STD [Hz] | STD [%] | Media [Hz] | STD [Hz] | STD [%] | Media [Hz] | STD [Hz] | STD [%] | Media [Hz] | STD [Hz] | STD [%] | Media [Hz] | STD [Hz] | STD [%] | Media [Hz] | STD [Hz] | STD [%] | Media [Hz] | STD [Hz] | STD [%] | Media [Hz] | STD [Hz] | STD [%] | Media [Hz] | STD [Hz] | STD [%] | Media [Hz] | STD [Hz] | STD [%]
C18020 | 1.569 | 2504 | 81 | 21 | 368.37 | 12 | 6.86 | Softwood | Longitudinal | 1018.9 | 4.006245 | 0.3931932 | 4690.52 | 242.5116 | 5.17025 | 9591.388 | 75.26429 | 0.784707 | 10084.38 | 79.13288 | 0.784707 | 1009 | 9.453835 | 0.936951 | 5053.06 | 47.35645 | 0.9371835 | 9406.2 | 176.9398 | 1.881098 | 9889.942 | 186.2103 | 1.882825 | 1020 | 18.28592 | 1.792738 | 5108.18 | 91.59368 | 1.793079 | 9614.6 | 343.4338 | 3.572003 | 10108.64 | 361.1921 | 3.573101 | 1000 | 0 | 0 | 5008 | 0 | 0 | 9239 | 0 | 0 | 9713.616 | 0 | 0 | 1020 | 3.535534 | 0.346621 | 5108.16 | 17.70595 | 0.346621 | 9612.082 | 66.63446 | 0.6932365 | 9987.637 | 82.46007 | 0.8256214 | 1014 | 4.1833 | 0.4125543 | 5078.112 | 20.94997 | 0.4125543 | 9499.369 | 78.42882 | 0.8256214 | 9987.637 | 82.46007 | 0.8256214 | 1019 | 11.93734 | 1.171476 | 5103.152 | 59.78218 | 1.171476 | 9594.205 | 224.9276 | 2.344411 | 10087.35 | 236.4888 | 2.344411 | 1014.8 | 15.00667 | 1.478781 | 5082.1184 | 75.15338 | 1.478781 | 9515.899 | 283.16 | 2.975652 | 10005.02 | 297.7145 | 2.975652 | 1004 | 0 | 0 | 5028.032 | 113.0266 | 2.24793 | 9312.802 | 0 | 0 | 9791.48 | 0 | 0 | 1004 | 0 | 0 | 5028.032 | 0 | 0 | 9312.802 | 0 | 0 | 9791.48 | 0 | 0 | 1001 | 0 | 0 | 5013.008 | 0 | 0 | 9257.231 | 0 | 0 | 9733.053 | 0 | 0 | 1001 | 0 | 0 | 5013.008 | 0 | 0 | 9257.231 | 0 | 0 | 9733.053 | 0 | 0
G110025 | 2.442 | 2544 | 110 | 26 | 335.63 | 12 | 7.36 | Softwood | Longitudinal | 934.5 | 1.118034 | 0.1196398 | 4754.76 | 5.679613 | 0.1194511 | 7587.8 | 18.33576 | 0.2416479 | 7939.841 | 18.98315 | 0.2390873 | 935 | 5.59017 | 0.5978791 | 4757.32 | 28.44278 | 0.5978741 | 7540.4 | 90.33715 | 1.198042 | 7948.558 | 95.42401 | 1.20052 | 930 | 0 | 0 | 4731.8 | 0 | 0 | 7515 | 0 | 0 | 7863.549 | 1.016846e-12 | 1.293113e-14 | 930 | 0 | 0 | 4731.8 | 0 | 0 | 7515 | 0 | 0 | 7863.549 | 1.016846e-12 | 1.293113e-14 | 943 | 11.37711 | 1.206481 | 4797.984 | 11.37711 | 0.2371228 | 7726.456 | 36.7005 | 0.4749978 | 8085.054 | 71.68328 | 0.8866147 | 943 | 4.1833 | 0.4436161 | 5009.9712 | 21.28463 | 0.4248454 | 9102.654 | 68.50467 | 0.752579 | 9562.902 | 71.68328 | 0.7495976 | 937 | 0 | 0 | 4767.456 | 0 | 0 | 7628.412 | 0 | 0 | 7982.371 | 1.016846e-12 | 1.273865e-14 | 937 | 0 | 0 | 4767.456 | 0 | 0 | 7628.412 | 0 | 0 | 7982.371 | 1.016846e-12 | 1.273865e-14 | 931.4 | 10.65035 | 1.143478 | 4738.9632 | 54.18899 | 1.143478 | 7538.291 | 171.1072 | 2.269841 | 7888.067 | 179.0466 | 2.269841 | 930.14 | 8.184009 | 0.8798685 | 4732.55232 | 41.64024 | 0.8798685 | 7517.588 | 131.5008 | 1.749242 | 7866.404 | 137.6024 | 1.749242 | 930.8 | 0 | 0 | 4735.9104 | 0 | 0 | 7527.794 | 0 | 0 | 7877.084 | 0 | 0 | 930.82 | 0.04472136 | 0.004804512 | 4736.01216 | 0.2275423 | 0.004804512 | 7528.118 | 0.7234019 | 0.009609334 | 7877.422 | 0.7569678 | 0.009609334
G210025 | 2.767 | 2415 | 97 | 26 | 454.3 | 12 | 5.67 | Softwood | Longitudinal | 1020 | 0 | 0 | 4926.6 | 0 | 0 | 11027 | 0 | 0 | 11724.47 | 0 | 0 | 1013 | 1.118034 | 0.1103686 | 4892.8 | 5.366563 | 0.1096829 | 10875.8 | 24.14953 | 0.2220483 | 11564.11 | 25.54516 | 0.2209004 | 1005.6 | 0.8944272 | 0.08894463 | 4857.06 | 4.337972 | 0.08931271 | 10698.4 | 19.23018 | 0.1797482 | 11395.77 | 20.25974 | 0.177783 | 1007.5 | 0 | 0 | 4866.2 | 0 | 0 | 10758 | 0 | 0 | 11438.86 | 0 | 0 | 1026 | 43.20083 | 4.210608 | 4955.58 | 43.20083 | 0.8717614 | 11157.27 | 193.3803 | 1.733221 | 11609.8 | 0 | 0 | 1026 | 0 | 0 | 4951.9264 | 0 | 0 | 8741.065 | 0 | 0 | 9175.018 | 0 | 0 | 1013 | 2.738613 | 0.2703468 | 4892.79 | 13.2275 | 0.2703468 | 10875.73 | 58.775 | 0.5404235 | 11564.16 | 62.49546 | 0.5404235 | 1010 | 0 | 0 | 4878.3 | 0 | 0 | 10811.35 | 0 | 0 | 11495.7 | 0 | 0 | 1019.28 | 0.04472136 | 0.004387544 | 4923.1224 | 0.2160042 | 0.004387544 | 11010.93 | 0.9661904 | 0.00877483 | 11707.92 | 1.02735 | 0.00877483 | 1016.22 | 3.755929 | 0.369598 | 4908.3426 | 18.14114 | 0.369598 | 10945.04 | 80.78398 | 0.7380878 | 11637.86 | 85.89761 | 0.7380878 | 1007.1 | 0 | 0 | 4864.293 | 0 | 0 | 10749.35 | 0 | 0 | 11429.78 | 0 | 0 | 1007.1 | 0 | 0 | 4864.293 | 0 | 0 | 10749.35 | 0 | 0 | 11429.78 | 0 | 0
C240120 | 5.825 | 2672 | 122 | 41 | 435.83 | 12 | 5.9 | Softwood | Longitudinal | 1002.5 | 1.767767 | 0.1763359 | 4770.42 | 9.439915 | 0.1978844 | 12509 | 43.84062 | 0.3504726 | 13271.97 | 46.80637 | 0.352671 | 992 | 1.118034 | 0.112705 | 5301.24 | 5.947941 | 0.112199 | 10566.2 | 24.14953 | 0.2285546 | 12995.39 | 29.27073 | 0.2252394 | 992.5 | 0 | 0 | 5303.9 | 0 | 0 | 10577 | 0 | 0 | 13008.48 | 0 | 0 | 992.5 | 0 | 0 | 5303.9 | 0 | 0 | 10577 | 0 | 0 | 13008.48 | 0 | 0 | 996 | 0 | 0 | 5322.624 | 0 | 0 | 12347.21 | 0 | 0 | 11382.17 | 0 | 0 | 1005 | 0 | 0 | 4903.9776 | 0 | 0 | 8414.598 | 0 | 0 | 8823.978 | 0 | 0 | 999.2 | 1.788854 | 0.1790287 | 5339.7248 | 9.559638 | 0.1790287 | 12426.7 | 44.44118 | 0.3576264 | 13184.73 | 47.15209 | 0.3576264 | 1000 | 0 | 0 | 5344 | 0 | 0 | 12446.58 | 0 | 0 | 13205.82 | 2.033692e-12 | 1.539997e-14 | 1000.96 | 3.050082 | 0.3047157 | 5349.13024 | 16.29964 | 0.3047157 | 12470.58 | 75.99794 | 0.6094178 | 13231.29 | 80.63382 | 0.6094178 | 997.92 | 2.15685 | 0.2161345 | 5332.88448 | 11.5262 | 0.2161345 | 12394.9 | 53.58158 | 0.4322872 | 13150.99 | 56.85005 | 0.4322872 | 992.42 | 1.386362 | 0.1396951 | 5303.49248 | 7.408719 | 0.1396951 | 12258.62 | 34.28144 | 0.2796516 | 13006.4 | 36.3726 | 0.2796516 | 991.8 | 0 | 0 | 5300.1792 | 0 | 0 | 12243.29 | 0 | 0 | 12990.13 | 0 | 0
E124B01 | 2.2 | 1087 | 122 | 45 | 368.66 | 12 | 6.63 | Softwood | Longitudinal | 2207 | 1.118034 | 0.05065854 | 4798.02 | 2.414953 | 0.05033229 | 8487 | 8.944272 | 0.1053879 | 8942.662 | 9.057364 | 0.1012826 | 2207.4 | 0.8215838 | 0.03721953 | 4798.88 | 1.807484 | 0.03766471 | 8490.2 | 6.572671 | 0.07741479 | 8945.903 | 6.657955 | 0.07442462 | 2206.8 | 1.565248 | 0.07092838 | 4797.58 | 3.398823 | 0.07084454 | 8485.6 | 12.07477 | 0.1422972 | 8941.043 | 12.67744 | 0.1417892 | 2204.8 | 0.4472136 | 0.02028364 | 4793.26 | 0.9838699 | 0.02052611 | 8469.6 | 3.130495 | 0.03696155 | 8924.841 | 3.620072 | 0.04056175 | 2220.4 | 9.79507 | 0.4411399 | 4827.1496 | 9.79507 | 0.2029162 | 8590.313 | 34.86451 | 0.4058585 | 8983.233 | 18.17425 | 0.2023131 | 2212 | 2.236068 | 0.1010881 | 4856.0288 | 4.861212 | 0.1001067 | 8088.131 | 17.24803 | 0.2132512 | 8472.938 | 18.17425 | 0.2144977 | 2212 | 4.1833 | 0.1891185 | 4808.888 | 9.094494 | 0.1891185 | 8525.436 | 32.23689 | 0.378126 | 8983.252 | 33.96801 | 0.378126 | 2208.8 | 2.588436 | 0.1171874 | 4801.9312 | 5.627259 | 0.1171874 | 8500.772 | 19.92014 | 0.2343333 | 8957.263 | 20.98985 | 0.2343333 | 2207.02 | 1.386362 | 0.06281602 | 4798.06148 | 3.013951 | 0.06281602 | 8487.07 | 10.66697 | 0.1256849 | 8942.825 | 11.23978 | 0.1256849 | 2210.06 | 3.341108 | 0.1511772 | 4804.67044 | 7.263568 | 0.1511772 | 8510.479 | 25.72467 | 0.3022705 | 8967.492 | 27.10608 | 0.3022705 | 2211.28 | 2.728003 | 0.1233676 | 4807.32272 | 5.930678 | 0.1233676 | 8519.873 | 21.0041 | 0.2465307 | 8977.39 | 22.13202 | 0.2465307 | 2210.06 | 3.341108 | 0.1511772 | 4804.67044 | 7.263568 | 0.1511772 | 147966.8 | 728.3572 | 0.4922436 | 8967.492 | 27.10608 | 0.3022705
[11 empty] | Identificador Viga | C18020 | [7 empty] | G110025 | [7 empty] | G210025 | [7 empty] | C240120 | [7 empty] | E124B01
Diferencia tipos de soporte caballetes vs elasticos golpeo misma cara
[12 empty] | Medida con tabla en caballetes y golpeo y registro en misma cara | [7 empty] | Medida con tabla en caballetes y golpeo y registro en misma cara | [7 empty] | Medida con tabla en caballetes y golpeo y registro en misma cara | [7 empty] | Medida con tabla en caballetes y golpeo y registro en misma cara | [7 empty] | Medida con tabla en caballetes y golpeo y registro en misma cara | [9 empty] | C18020 | G110025 | G210025 | C240120
[12 empty] | Frecuencia Resonancia [Hz] |  | Velocidad de Porpagación [m/s) |  | MOE (sin correción de humedad) [Mpa] |  | MOE (con correción de humedad) [Mpa] |  | Frecuencia Resonancia [Hz] |  | Velocidad de Porpagación [m/s) |  | MOE (sin correción de humedad) [Mpa] |  | MOE (con correción de humedad) [Mpa] |  | Frecuencia Resonancia [Hz] |  | Velocidad de Porpagación [m/s) |  | MOE (sin correción de humedad) [Mpa] |  | MOE (con correción de humedad) [Mpa] |  | Frecuencia Resonancia [Hz] |  | Velocidad de Porpagación [m/s) |  | MOE (sin correción de humedad) [Mpa] |  | MOE (con correción de humedad) [Mpa] |  | Frecuencia Resonancia [Hz] |  | Velocidad de Porpagación [m/s) |  | MOE (sin correción de humedad) [Mpa] |  | MOE (con correción de humedad) [Mpa] |  |  | TIK | 1.1 | 4.5 | 14.4 | 10 |  | 0.1079596 | 0.4815409 | 1.411765 | 0.9975062
[11 empty] | TIK | Mean | STD | Mean | STD | Mean | STD | Mean | STD | Mean | STD | Mean | STD | Mean | STD | Mean | STD | Mean | STD | Mean | STD | Mean | STD | Mean | STD | Mean | STD | Mean | STD | Mean | STD | Mean | STD | Mean | STD | Mean | STD | Mean | STD | Mean | STD |  | MTG | 1 | 6 | 13 | 3.2 |  | 0.09803922 | 0.6362672 | 1.267057 | 0.3212851
[11 empty] | MTG | 1018.9 | 4.006245 | 4690.52 | 242.5116 | 9591.388 | 75.26429 | 10084.38 | 79.13288 | 934.5 | 1.118034 | 4754.76 | 5.679613 | 7587.8 | 18.33576 | 7939.841 | 18.98315 | 1020 | 0 | 4926.6 | 0 | 11027 | 0 | 11724.47 | 0 | 1002.5 | 1.767767 | 4770.42 | 9.439915 | 12509 | 43.84062 | 13271.97 | 46.80637 | 2207 | 1.118034 | 4798.02 | 2.414953 | 8487 | 8.944272 | 8942.662 | 9.057364 |  | BING | 3 | 0.6 | 12.18 | 8.54 |  | 0.2988048 | 0.06441915 | 1.194961 | 0.8531809
[11 empty] | BING | 1020 | 3.535534 | 5108.16 | 17.70595 | 9612.082 | 66.63446 | 9987.637 | 82.46007 | 943 | 11.37711 | 4797.984 | 11.37711 | 7726.456 | 36.7005 | 8085.054 | 71.68328 | 1026 | 43.20083 | 4955.58 | 43.20083 | 11157.27 | 193.3803 | 11609.8 | 0 | 996 | 0 | 5322.624 | 0 | 12347.21 | 0 | 11382.17 | 0 | 2220.4 | 9.79507 | 4827.1496 | 9.79507 | 8590.313 | 34.86451 | 8983.233 | 18.17425
[8 empty] | 14.9 | 1.1 |  |  | 1004 | 0 | 5028.032 | 113.0266 | 9312.802 | 0 | 9791.48 | 0 | 931.4 | 10.65035 | 4738.9632 | 54.18899 | 7538.291 | 171.1072 | 7888.067 | 179.0466 | 1019.28 | 0.04472136 | 4923.1224 | 0.2160042 | 11010.93 | 0.9661904 | 11707.92 | 1.02735 | 1000.96 | 3.050082 | 5349.13024 | 16.29964 | 12470.58 | 75.99794 | 13231.29 | 80.63382 | 2207.02 | 1.386362 | 4798.06148 | 3.013951 | 8487.07 | 10.66697 | 8942.825 | 11.23978 |  |  | Diferencia tipos de soporte caballetes vs elastico cara contraria
[12 empty] | Medida con tabla en caballetes y golpeo y registro en cara opuesta | [7 empty] | Medida con tabla en caballetes y golpeo y registro en cara opuesta | [7 empty] | Medida con tabla en caballetes y golpeo y registro en cara opuesta | [7 empty] | Medida con tabla en caballetes y golpeo y registro en cara opuesta | [7 empty] | Medida con tabla en caballetes y golpeo y registro en cara opuesta | [9 empty] | C18020 | G110025 | G210025 | C240120
[12 empty] | Frecuencia Resonancia [Hz] |  | Velocidad de Porpagación [m/s) |  | MOE (sin correción de humedad) [Mpa] |  | MOE (con correción de humedad) [Mpa] |  | Frecuencia Resonancia [Hz] |  | Velocidad de Porpagación [m/s) |  | MOE (sin correción de humedad) [Mpa] |  | MOE (con correción de humedad) [Mpa] |  | Frecuencia Resonancia [Hz] |  | Velocidad de Porpagación [m/s) |  | MOE (sin correción de humedad) [Mpa] |  | MOE (con correción de humedad) [Mpa] |  | Frecuencia Resonancia [Hz] |  | Velocidad de Porpagación [m/s) |  | MOE (sin correción de humedad) [Mpa] |  | MOE (con correción de humedad) [Mpa] |  | Frecuencia Resonancia [Hz] |  | Velocidad de Porpagación [m/s) |  | MOE (sin correción de humedad) [Mpa] |  | MOE (con correción de humedad) [Mpa] |  |  | TIK | 20 | 18.28592 | 100.18 | 91.59368 |  | 1.982161 | 1.955714 | 9.889437 | 9.233234
[11 empty] | TIK | Mean | STD | Mean | STD | Mean | STD | Mean | STD | Mean | STD | Mean | STD | Mean | STD | Mean | STD | Mean | STD | Mean | STD | Mean | STD | Mean | STD | Mean | STD | Mean | STD | Mean | STD | Mean | STD | Mean | STD | Mean | STD | Mean | STD | Mean | STD |  | MTG | 4.2 | 3.069329 | 21.0336 | 15.3712 |  | 0.4142012 | 0.3254856 | 2.050058 | 1.529473
[11 empty] | MTG | 1009 | 9.453835 | 5053.06 | 47.35645 | 9406.2 | 176.9398 | 9889.942 | 186.2103 | 935 | 5.59017 | 4757.32 | 28.44278 | 7540.4 | 90.33715 | 7948.558 | 95.42401 | 1013 | 1.118034 | 4892.8 | 5.366563 | 10875.8 | 24.14953 | 11564.11 | 25.54516 | 992 | 1.118034 | 5301.24 | 5.947941 | 10566.2 | 24.14953 | 12995.39 | 29.27073 | 2207.4 | 0.8215838 | 4798.88 | 1.807484 | 8490.2 | 6.572671 | 8945.903 | 6.657955 |  | BING | 0 | 0 | 0 | 0 |  | 0 | 0 | 0 | 0
[11 empty] | BING | 1014 | 4.1833 | 5078.112 | 20.94997 | 9499.369 | 78.42882 | 9987.637 | 82.46007 | 943 | 4.1833 | 5009.9712 | 21.28463 | 9102.654 | 68.50467 | 9562.902 | 71.68328 | 1026 | 0 | 4951.9264 | 0 | 8741.065 | 0 | 9175.018 | 0 | 1005 | 0 | 4903.9776 | 0 | 8414.598 | 0 | 8823.978 | 0 | 2212 | 2.236068 | 4856.0288 | 4.861212 | 8088.131 | 17.24803 | 8472.938 | 18.17425
[8 empty] | 5 | 5 |  |  | 1004 | 0 | 5028.032 | 0 | 9312.802 | 0 | 9791.48 | 0 | 930.14 | 8.184009 | 4732.55232 | 41.64024 | 7517.588 | 131.5008 | 7866.404 | 137.6024 | 1016.22 | 3.755929 | 4908.3426 | 18.14114 | 10945.04 | 80.78398 | 11637.86 | 85.89761 | 997.92 | 2.15685 | 5332.88448 | 11.5262 | 12394.9 | 53.58158 | 13150.99 | 56.85005 | 2210.06 | 3.341108 | 4804.67044 | 7.263568 | 8510.479 | 25.72467 | 8967.492 | 27.10608 |  |  | Diferencia tipos de soporte elásticos golpeo misma cara vs golpeo cara contraria
[12 empty] | Medida con tabla en soportes elásticos y golpeo y registro en misma cara | [7 empty] | Medida con tabla en soportes elásticos y golpeo y registro en misma cara | [7 empty] | Medida con tabla en soportes elásticos y golpeo y registro en misma cara | [7 empty] | Medida con tabla en soportes elásticos y golpeo y registro en misma cara | [7 empty] | Medida con tabla en soportes elásticos y golpeo y registro en misma cara | [9 empty] | C18020 | G110025 | G210025 | C240120
[12 empty] | Frecuencia Resonancia [Hz] |  | Velocidad de Porpagación [m/s) |  | MOE (sin correción de humedad) [Mpa] |  | MOE (con correción de humedad) [Mpa] |  | Frecuencia Resonancia [Hz] |  | Velocidad de Porpagación [m/s) |  | MOE (sin correción de humedad) [Mpa] |  | MOE (con correción de humedad) [Mpa] |  | Frecuencia Resonancia [Hz] |  | Velocidad de Porpagación [m/s) |  | MOE (sin correción de humedad) [Mpa] |  | MOE (con correción de humedad) [Mpa] |  | Frecuencia Resonancia [Hz] |  | Velocidad de Porpagación [m/s) |  | MOE (sin correción de humedad) [Mpa] |  | MOE (con correción de humedad) [Mpa] |  | Frecuencia Resonancia [Hz] |  | Velocidad de Porpagación [m/s) |  | MOE (sin correción de humedad) [Mpa] |  | MOE (con correción de humedad) [Mpa] |  |  | TIK | 9.9 | 0.5 | 7 | 10.5 |  | 0.9705882 | 0.05376344 | 0.7052897 | 1.057935
[11 empty] | TIK | Mean | STD | Mean | STD | Mean | STD | Mean | STD | Mean | STD | Mean | STD | Mean | STD | Mean | STD | Mean | STD | Mean | STD | Mean | STD | Mean | STD | Mean | STD | Mean | STD | Mean | STD | Mean | STD | Mean | STD | Mean | STD | Mean | STD | Mean | STD |  | MTG | 6 | 0 | 0 | 9 |  | 0.5888126 | 0 | 0 | 0.9007206
[11 empty] | MTG | 1020 | 18.28592 | 5108.18 | 91.59368 | 9614.6 | 343.4338 | 10108.64 | 361.1921 | 930 | 0 | 4731.8 | 0 | 7515 | 0 | 7863.549 | 1.016846e-12 | 1005.6 | 0.8944272 | 4857.06 | 4.337972 | 10698.4 | 19.23018 | 11395.77 | 20.25974 | 992.5 | 0 | 5303.9 | 0 | 10577 | 0 | 13008.48 | 0 | 2206.8 | 1.565248 | 4797.58 | 3.398823 | 8485.6 | 12.07477 | 8941.043 | 12.67744 |  | BING | 0 | 1.26 | 3.06 | 3.04 |  | 0 | 0.1353674 | 0.3083372 | 0.3063219
[11 empty] | BING | 1019 | 11.93734 | 5103.152 | 59.78218 | 9594.205 | 224.9276 | 10087.35 | 236.4888 | 937 | 0 | 4767.456 | 0 | 7628.412 | 0 | 7982.371 | 1.016846e-12 | 1013 | 2.738613 | 4892.79 | 13.2275 | 10875.73 | 58.775 | 11564.16 | 62.49546 | 999.2 | 1.788854 | 5339.7248 | 9.559638 | 12426.7 | 44.44118 | 13184.73 | 47.15209 | 2212 | 4.1833 | 4808.888 | 9.094494 | 8525.436 | 32.23689 | 8983.252 | 33.96801
[8 empty] | 19 | 1 |  |  | 1001 | 0 | 5013.008 | 0 | 9257.231 | 0 | 9733.053 | 0 | 930.8 | 0 | 4735.9104 | 0 | 7527.794 | 0 | 7877.084 | 0 | 1007.1 | 0 | 4864.293 | 0 | 10749.35 | 0 | 11429.78 | 0 | 992.42 | 1.386362 | 5303.49248 | 7.408719 | 12258.62 | 34.28144 | 13006.4 | 36.3726 | 2211.28 | 2.728003 | 4807.32272 | 5.930678 | 8519.873 | 21.0041 | 8977.39 | 22.13202 |  |  | Diferencia tipos de elásticos caballetes golpeo cara contraria
[12 empty] | Medida con tabla en soportes elásticos y golpeo y registro en cara opuesta | [7 empty] | Medida con tabla en soportes elásticos y golpeo y registro en cara opuesta | [7 empty] | Medida con tabla en soportes elásticos y golpeo y registro en cara opuesta | [7 empty] | Medida con tabla en soportes elásticos y golpeo y registro en cara opuesta | [7 empty] | Medida con tabla en soportes elásticos y golpeo y registro en cara opuesta | [9 empty] | C18020 | G110025 | G210025 | C240120
[12 empty] | Frecuencia Resonancia [Hz] |  | Velocidad de Porpagación [m/s) |  | MOE (sin correción de humedad) [Mpa] |  | MOE (con correción de humedad) [Mpa] |  | Frecuencia Resonancia [Hz] |  | Velocidad de Porpagación [m/s) |  | MOE (sin correción de humedad) [Mpa] |  | MOE (con correción de humedad) [Mpa] |  | Frecuencia Resonancia [Hz] |  | Velocidad de Porpagación [m/s) |  | MOE (sin correción de humedad) [Mpa] |  | MOE (con correción de humedad) [Mpa] |  | Frecuencia Resonancia [Hz] |  | Velocidad de Porpagación [m/s) |  | MOE (sin correción de humedad) [Mpa] |  | MOE (con correción de humedad) [Mpa] |  | Frecuencia Resonancia [Hz] |  | Velocidad de Porpagación [m/s) |  | MOE (sin correción de humedad) [Mpa] |  | MOE (con correción de humedad) [Mpa] |  |  | TIK | 20 | 0 | 1.9 | 0 |  | 1.960784 | 0 | 0.1889419 | 0
[11 empty] | TIK | Mean | STD | Mean | STD | Mean | STD | Mean | STD | Mean | STD | Mean | STD | Mean | STD | Mean | STD | Mean | STD | Mean | STD | Mean | STD | Mean | STD | Mean | STD | Mean | STD | Mean | STD | Mean | STD | Mean | STD | Mean | STD | Mean | STD | Mean | STD |  | MTG | 4.2 | 0 | 3 | 0.8 |  | 0.4121688 | 0 | 0.29615 | 0.08006405
[11 empty] | MTG | 1000 | 0 | 5008 | 0 | 9239 | 0 | 9713.616 | 0 | 930 | 0 | 4731.8 | 0 | 7515 | 0 | 7863.549 | 1.016846e-12 | 1007.5 | 0 | 4866.2 | 0 | 10758 | 0 | 11438.86 | 0 | 992.5 | 0 | 5303.9 | 0 | 10577 | 0 | 13008.48 | 0 | 2204.8 | 0.4472136 | 4793.26 | 0.9838699 | 8469.6 | 3.130495 | 8924.841 | 3.620072 |  | BING | 0 | 0.02 | 0 | 0.62 |  | 0 | 0.002148689 | 0 | 0.06247355
[11 empty] | BING | 1014.8 | 15.00667 | 5082.1184 | 75.15338 | 9515.899 | 283.16 | 10005.02 | 297.7145 | 937 | 0 | 4767.456 | 0 | 7628.412 | 0 | 7982.371 | 1.016846e-12 | 1010 | 0 | 4878.3 | 0 | 10811.35 | 0 | 11495.7 | 0 | 1000 | 0 | 5344 | 0 | 12446.58 | 0 | 13205.82 | 2.033692e-12 | 2208.8 | 2.588436 | 4801.9312 | 5.627259 | 8500.772 | 19.92014 | 8957.263 | 20.98985
[8 empty] | 1 | 14.8 |  |  | 1001 | 0 | 5013.008 | 0 | 9257.231 | 0 | 9733.053 | 0 | 930.82 | 0.04472136 | 4736.01216 | 0.2275423 | 7528.118 | 0.7234019 | 7877.422 | 0.7569678 | 1007.1 | 0 | 4864.293 | 0 | 10749.35 | 0 | 11429.78 | 0 | 991.8 | 0 | 5300.1792 | 0 | 12243.29 | 0 | 12990.13 | 0 | 2210.06 | 3.341108 | 4804.67044 | 7.263568 | 147966.8 | 728.3572 | 8967.492 | 27.10608