## Medidas Tablas Laminadas
721.8543
| Dispositivo de Medida | [10 empty] | TIK |  |  |  | MTG |  |  |  | BING
| Colocación Viga | [10 empty] | Medida con tabla en caballetes y golpeo y registro en misma cara |  |  |  | Medida con tabla en caballetes y golpeo y registro en misma cara |  |  |  | Medida con tabla en caballetes y golpeo y registro en misma cara
| Identificador | Peso [kg] | Longitud [mm] | Ancho [mm] | Grosor [mm] | Densidad [kg/m3] | Humedad Referencia [%] | Humedad [%] | Tipo de Madera | Modo de Medida | Número de Golpeo | Frecuencia de Resonancia [Hz] | Velocidad de Propagación [m/s] | MOE (sin correción de humedad) [Mpa] | MOE (con correción de humedad) [Mpa] | Frecuencia de Resonancia [Hz] | Velocidad de Propagación [m/s] | MOE (sin correción de humedad) [Mpa] | MOE (con correción de humedad) [Mpa] | Frecuencia de Resonancia [Hz] | Velocidad de Propagación [m/s] | MOE (sin correción de humedad) [Mpa] | MOE (con correción de humedad) [Mpa] |  |  |  | 666 | 1 | 673 | 0 | 666 | 0
VIGA 3 | L14 | 10.62 | 3615 | 127 | 32 | 722.87 | 12 | 9.8 | Softwood | Longitudinal | 1 | 677.5 | 4898.3 | 17344 | 17725.82 | 683 | 4938.09 | 17626.99 | 18014.79 | 675.1 | 4880.973 | 17221.58 | 17600.46 |  |  |  | 708 | 0 | 712 | 0 | 703 | 0 |  | 0.5649718 | 0.7062147
[11 empty] | 2 | 680 | 4916.4 | 17473 | 17856.88 | 683 | 4938.09 | 17626.99 | 18014.79 | 675.1 | 4880.973 | 17221.58 | 17600.46 |  |  |  | 683 | 1 | 690 | 3 | 684 | 0 |  | 1.02489 | 0.1464129
[11 empty] | 3 | 677.5 | 4898.3 | 17344 | 17725.82 | 683 | 4938.09 | 17626.99 | 18014.79 | 675.1 | 4880.973 | 17221.58 | 17600.46 |  |  |  | 688 | 0 | 698 | 0 | 690 | 5 |  | 1.453488 | 0.2906977
[11 empty] | 4 | 678 | 4901.9 | 17370 | 17751.99 | 683 | 4938.09 | 17626.99 | 18014.79 | 675.1 | 4880.973 | 17221.58 | 17600.46 |  |  |  | 722 | 1 | 731 | 2 | 721 | 0 |  | 1.246537 | 0.1385042
[11 empty] | 5 | 678 | 4901.9 | 17370 | 17751.99 | 683 | 4938.09 | 17626.99 | 18014.79 | 675.1 | 4880.973 | 17221.58 | 17600.46 |  |  |  | 705 | 1 | 712 | 0 | 703 | 0 |  | 0.9929078 | 0.2836879
| L6 | 9.716 | 3616 | 128 | 37 | 567.19 | 12 | 8.2 | Softwood | Longitudinal | 1 | 750 | 5424 | 16691 | 17320.69 | 756 | 5467.392 | 16954.66 | 17598.93 | 749.1 | 5417.4912 | 16646.58 | 17279.15 |  |  |  | 747 | 1 | 752 | 0 | 749 | 0 |  | 0.669344 | 0.2677376
[7 empty] | 12 |  |  |  | 2 | 750 | 5424 | 16691 | 17320.69 | 756 | 5467.392 | 16954.66 | 17598.93 | 749.1 | 5417.4912 | 16646.58 | 17279.15 |  |  |  | 747 | 1 | 752 | 0 | 749 | 0 |  | 0.669344 | 0.2677376
[7 empty] | 12 |  |  |  | 3 | 752 | 5438.5 | 16780 | 17413.19 | 756 | 5467.392 | 16954.66 | 17598.93 | 749.1 | 5417.4912 | 16646.58 | 17279.15 |  |  |  | 731 | 1 | 737 | 0 | 731 | 0 |  | 0.8207934 | 0
[7 empty] | 12 |  |  |  | 4 | 750 | 5424 | 16691 | 17320.69 | 756 | 5467.392 | 16954.66 | 17598.93 | 749.1 | 5417.4912 | 16646.58 | 17279.15 |  |  |  | 731 | 1 | 722 | 0 | 731 | 0 |  | 1.23119 | 0
[7 empty] | 12 |  |  |  | 5 | 750 | 5424 | 16691 | 17320.69 | 756 | 5467.392 | 16954.66 | 17598.93 | 749.1 | 5417.4912 | 16646.58 | 17279.15 |  |  |  | 750 | 1 | 756 | 0 | 749 | 0 |  | 0.8 | 0.1333333
| L10 | 10.816 | 3617 | 129 | 39 | 594.3795 | 12 | 7.5 | Softwood | Longitudinal | 1 | 705 | 5100 | 15460 | 16155.31 | 712 | 5150.608 | 15768.15 | 16477.72 | 702.8 | 5084.0552 | 15363.29 | 16054.64 |  |  |  | 794 | 0 | 800 | 0 | 795 | 0 |  | 0.7556675 | 0.1259446
[7 empty] | 12 |  |  |  | 2 | 705 | 5100 | 15460 | 16155.31 | 712 | 5150.608 | 15768.15 | 16477.72 | 702.8 | 5084.0552 | 15363.29 | 16054.64 |  |  |  | 678 | 1 | 683 | 0 | 675 | 0 |  | 0.7374631 | 0.4424779
[7 empty] | 12 |  |  |  | 3 | 705 | 5100 | 15460 | 16155.31 | 712 | 5150.608 | 15768.15 | 16477.72 | 702.8 | 5084.0552 | 15363.29 | 16054.64 |  |  |  | 735 | 10 | 747 | 6 | 736 | 5 |  | 1.632653 | 0.1360544
[7 empty] | 12 |  |  |  | 4 | 704 | 5092.7 | 15416 | 16109.52 | 712 | 5150.608 | 15768.15 | 16477.72 | 702.8 | 5084.0552 | 15363.29 | 16054.64
[7 empty] | 12 |  |  |  | 5 | 706 | 5107.2 | 15504 | 16201.18 | 712 | 5150.608 | 15768.15 | 16477.72 | 702.8 | 5084.0552 | 15363.29 | 16054.64
| L22 | 9.392 | 3618 | 129 | 40 | 503.08 | 12 | 6.8 | Softwood | Longitudinal | 1 | 730 | 5282.3 | 14037 | 14767.11 | 737 | 5332.932 | 14307.68 | 15051.68 | 730.6 | 5286.6216 | 14060.26 | 14791.4
[7 empty] | 12 |  |  |  | 2 | 732 | 5296.8 | 14114 | 14848.14 | 737 | 5332.932 | 14307.68 | 15051.68 | 730.6 | 5286.6216 | 14060.26 | 14791.4
[7 empty] | 12 |  |  |  | 3 | 732 | 5296.8 | 14114 | 14848.14 | 737 | 5332.932 | 14307.68 | 15051.68 | 730.6 | 5286.6216 | 14060.26 | 14791.4
[7 empty] | 12 |  |  |  | 4 | 730 | 5282.3 | 14037 | 14767.11 | 737 | 5332.932 | 14307.68 | 15051.68 | 730.6 | 5286.6216 | 14060.26 | 14791.4
[7 empty] | 12 |  |  |  | 5 | 730 | 5282.3 | 14037 | 14767.11 | 737 | 5332.932 | 14307.68 | 15051.68 | 730.6 | 5286.6216 | 14060.26 | 14791.4
| L29 | 9.058 | 3611 | 129 | 39 | 489.6 | 12 | 7 | Softwood | Longitudinal | 1 | 718 | 5185.4 | 13406 | 13822.75 | 722 | 5214.284 | 13311.62 | 13977.2 | 721.3 | 5209.2286 | 13285.82 | 13950.11
[7 empty] | 12 |  |  |  | 2 | 716.7 | 5175.8 | 13357 | 13772.74 | 722 | 5214.284 | 13311.62 | 13977.2 | 721.3 | 5209.2286 | 13285.82 | 13950.11
[7 empty] | 12 |  |  |  | 3 | 717.5 | 5181.8 | 13388 | 13803.51 | 722 | 5214.284 | 13311.62 | 13977.2 | 721.3 | 5209.2286 | 13285.82 | 13950.11
[7 empty] | 12 |  |  |  | 4 | 718 | 5185.4 | 13406 | 13822.75 | 722 | 5214.284 | 13311.62 | 13977.2 | 721.3 | 5209.2286 | 13285.82 | 13950.11
[7 empty] | 12 |  |  |  | 5 | 717.1 | 5179.2 | 13374 | 13788.12 | 722 | 5214.284 | 13311.62 | 13977.2 | 721.3 | 5209.2286 | 13285.82 | 13950.11
| L20 | 9.209 | 3619 | 128 | 40 | 497 | 12 | 7.3 | Softwood | Longitudinal | 1 | 748 | 5414 | 14568 | 15252.58 | 752 | 5442.976 | 14724.12 | 15416.15 | 749.1 | 5421.9858 | 14610.77 | 15297.48
[11 empty] | 2 | 747.5 | 5410.4 | 14548 | 15232.2 | 752 | 5442.976 | 14724.12 | 15416.15 | 749.1 | 5421.9858 | 14610.77 | 15297.48
[11 empty] | 3 | 747.5 | 5410.4 | 14548 | 15232.2 | 752 | 5442.976 | 14724.12 | 15416.15 | 749.1 | 5421.9858 | 14610.77 | 15297.48
[11 empty] | 4 | 745 | 5392.3 | 14451 | 15130.48 | 752 | 5442.976 | 14724.12 | 15416.15 | 749.1 | 5421.9858 | 14610.77 | 15297.48
[11 empty] | 5 | 745 | 5392.3 | 14451 | 15130.48 | 752 | 5442.976 | 14724.12 | 15416.15 | 749.1 | 5421.9858 | 14610.77 | 15297.48
| L15 | 10.285 | 3614 | 127 | 37 | 606.63 | 12 | 9.53 | Softwood | Longitudinal | 1 | 724 | 5233.1 | 16585 | 17022.92 | 732 | 5290.896 | 16981.75 | 17401.19 | 730.6 | 5280.7768 | 16916.85 | 17334.7
[7 empty] | 12 |  |  |  | 2 | 726 | 5247.5 | 16677 | 17117.1 | 732 | 5290.896 | 16981.75 | 17401.19 | 730.6 | 5280.7768 | 16916.85 | 17334.7
[7 empty] | 12 |  |  |  | 3 | 724.3 | 5235.1 | 16598 | 17037.03 | 732 | 5290.896 | 16981.75 | 17401.19 | 730.6 | 5280.7768 | 16916.85 | 17334.7
[7 empty] | 12 |  |  |  | 4 | 724.3 | 5235.1 | 16598 | 17037.03 | 732 | 5290.896 | 16981.75 | 17401.19 | 730.6 | 5280.7768 | 16916.85 | 17334.7
[7 empty] | 12 |  |  |  | 5 | 724 | 5233.1 | 16585 | 17022.92 | 732 | 5290.896 | 16981.75 | 17401.19 | 730.6 | 5280.7768 | 16916.85 | 17334.7
| L7 | 10.14 | 3619 | 128 | 38 | 576.04 | 12 | 7.8 | Softwood | Longitudinal | 1 | 794 | 5747 | 19025 | 19824.33 | 800 | 5790.4 | 19313.89 | 20125.07 | 795.3 | 5756.3814 | 19087.62 | 19889.3
[7 empty] | 12 |  |  |  | 2 | 793.3 | 5742.1 | 18993 | 19789.39 | 800 | 5790.4 | 19313.89 | 20125.07 | 795.3 | 5756.3814 | 19087.62 | 19889.3
[7 empty] | 12 |  |  |  | 3 | 794 | 5747 | 19025 | 19824.33 | 800 | 5790.4 | 19313.89 | 20125.07 | 795.3 | 5756.3814 | 19087.62 | 19889.3
[7 empty] | 12 |  |  |  | 4 | 794.3 | 5749 | 19039 | 19839.31 | 800 | 5790.4 | 19313.89 | 20125.07 | 795.3 | 5756.3814 | 19087.62 | 19889.3
[7 empty] | 12 |  |  |  | 5 | 794 | 5747 | 19025 | 19824.33 | 800 | 5790.4 | 19313.89 | 20125.07 | 795.3 | 5756.3814 | 19087.62 | 19889.3
LAB | L28 | 8.042 | 3615 | 127 | 34 | 515.2 | 12 | 8.76 | Softwood | Longitudinal | 1 | 717.5 | 5187.5 | 13864 | 14313.45 | 747 | 5400.81 | 15027.74 | 15514.64 | 730.6 | 5282.238 | 14375.13 | 14840.88
[7 empty] | 12 |  |  |  | 2 | 740 | 5350.2 | 14747 | 15225.23 | 752 | 5436.96 | 15229.59 | 15723.03 | 730.6 | 5282.238 | 14375.13 | 14840.88
[7 empty] | 12 |  |  |  | 3 | 740 | 5350.2 | 14747 | 15225.23 | 747 | 5400.81 | 15027.74 | 15514.64 | 739.8 | 5348.754 | 14739.44 | 15217
[7 empty] | 12 |  |  |  | 4 | 738 | 5335.7 | 14668 | 15143.04 | 752 | 5436.96 | 15229.59 | 15723.03 | 739.8 | 5348.754 | 14739.44 | 15217
[7 empty] | 12 |  |  |  | 5 | 738 | 5335.7 | 14668 | 15143.04 | 737 | 5328.51 | 14628.08 | 15102.03 | 739.8 | 5348.754 | 14739.44 | 15217
| L8 | 10.729 | 3614 | 130 | 40 | 570.91 | 12 | 8.6 | Softwood | Longitudinal | 1 | 708 | 5117.4 | 14951 | 15459.34 | 712 | 5146.336 | 15120.42 | 15634.52 | 702.8 | 5079.8384 | 14732.19 | 15233.09
[7 empty] | 12 |  |  |  | 2 | 708 | 5117.4 | 14951 | 15459.34 | 712 | 5146.336 | 15120.42 | 15634.52 | 702.8 | 5079.8384 | 14732.19 | 15233.09
[7 empty] | 12 |  |  |  | 3 | 708 | 5117.4 | 14951 | 15459.34 | 712 | 5146.336 | 15120.42 | 15634.52 | 702.8 | 5079.8384 | 14732.19 | 15233.09
[7 empty] | 12 |  |  |  | 4 | 707.5 | 5113.8 | 14930 | 15437.51 | 712 | 5146.336 | 15120.42 | 15634.52 | 702.8 | 5079.8384 | 14732.19 | 15233.09
[7 empty] | 12 |  |  |  | 5 | 708 | 5117.4 | 14951 | 15459.34 | 712 | 5146.336 | 15120.42 | 15634.52 | 702.8 | 5079.8384 | 14732.19 | 15233.09
| L33 | 8.479 | 3619 | 129 | 39 | 465.7 | 12 | 7.5 | Softwood | Longitudinal | 1 | 722.2 | 5227.4 | 12726 | 13297.64 | 732 | 5298.216 | 13072.71 | 13660.98 | 721.3 | 5220.7694 | 12693.32 | 13264.52
[11 empty] | 2 | 723 | 5233.1 | 12753 | 13327.12 | 732 | 5298.216 | 13072.71 | 13660.98 | 721.3 | 5220.7694 | 12693.32 | 13264.52
[11 empty] | 3 | 724 | 5240.3 | 12788 | 13364.01 | 732 | 5298.216 | 13072.71 | 13660.98 | 721.3 | 5220.7694 | 12693.32 | 13264.52
[11 empty] | 4 | 720 | 5211.4 | 12647 | 13216.75 | 732 | 5298.216 | 13072.71 | 13660.98 | 721.3 | 5220.7694 | 12693.32 | 13264.52
[11 empty] | 5 | 722 | 5225.8 | 12718 | 13290.28 | 727 | 5262.026 | 12894.73 | 13474.99 | 721.3 | 5220.7694 | 12693.32 | 13264.52
| L24 | 8.824 | 3618 | 128 | 40 | 476.35 | 12 | 6.5 | Softwood | Longitudinal | 1 | 687.5 | 4976.1 | 11792 | 12437.16 | 698 | 5050.728 | 12151.62 | 12819.96 | 684.3 | 4951.5948 | 11679.29 | 12321.65
[7 empty] | 12 |  |  |  | 2 | 687.5 | 4976.1 | 11792 | 12437.16 | 698 | 5050.728 | 12151.62 | 12819.96 | 684.3 | 4951.5948 | 11679.29 | 12321.65
[7 empty] | 12 |  |  |  | 3 | 687.5 | 4976.1 | 11792 | 12437.16 | 698 | 5050.728 | 12151.62 | 12819.96 | 693.6 | 5018.8896 | 11998.9 | 12658.84
[7 empty] | 12 |  |  |  | 4 | 688 | 4979.7 | 11809 | 12455.25 | 698 | 5050.728 | 12151.62 | 12819.96 | 693.6 | 5018.8896 | 11998.9 | 12658.84
[7 empty] | 12 |  |  |  | 5 | 687.5 | 4976.1 | 11792 | 12437.16 | 698 | 5050.728 | 12151.62 | 12819.96 | 693.6 | 5018.8896 | 11998.9 | 12658.84
| L11 | 9.338 | 3617 | 128 | 36 | 569.26 | 12 | 8.3 | Softwood | Longitudinal | 1 | 683.3 | 4943.2 | 13690 | 14423.45 | 693 | 5013.162 | 14306.52 | 14835.87 | 684.3 | 4950.2262 | 13949.57 | 14465.7
[7 empty] | 12 |  |  |  | 2 | 682 | 4933.6 | 13637 | 14368.62 | 688 | 4976.992 | 14100.83 | 14622.56 | 684.3 | 4950.2262 | 13949.57 | 14465.7
[7 empty] | 12 |  |  |  | 3 | 684 | 4948.1 | 13717 | 14453.02 | 693 | 5013.162 | 14306.52 | 14835.87 | 684.3 | 4950.2262 | 13949.57 | 14465.7
[7 empty] | 12 |  |  |  | 4 | 684 | 4948.1 | 13717 | 14453.02 | 688 | 4976.992 | 14100.83 | 14622.56 | 684.3 | 4950.2262 | 13949.57 | 14465.7
[7 empty] | 12 |  |  |  | 5 | 682.9 | 4939.8 | 13671 | 14406.57 | 688 | 4976.992 | 14100.83 | 14622.56 | 684.3 | 4950.2262 | 13949.57 | 14465.7
| L3 | 10.729 | 3619 | 127 | 39 | 465.7 | 12 | 9.3 | Softwood | Longitudinal | 1 | 666 | 4820.5 | 10821.61 | 11113.79 | 673 | 4871.174 | 11050.29 | 11348.64 | 665.8 | 4819.0604 | 10815.11 | 11107.12
[7 empty] | 12 |  |  |  | 2 | 666 | 4820.5 | 10821.61 | 11113.79 | 673 | 4871.174 | 11050.29 | 11348.64 | 665.8 | 4819.0604 | 10815.11 | 11107.12
[7 empty] | 12 |  |  |  | 3 | 665 | 4813.3 | 10789.14 | 11080.44 | 673 | 4871.174 | 11050.29 | 11348.64 | 665.8 | 4819.0604 | 10815.11 | 11107.12
[7 empty] | 12 |  |  |  | 4 | 667.5 | 4831.4 | 10870.41 | 11163.91 | 673 | 4871.174 | 11050.29 | 11348.64 | 665.8 | 4819.0604 | 10815.11 | 11107.12
[7 empty] | 12 |  |  |  | 5 | 666 | 4820.5 | 10821.61 | 11113.79 | 673 | 4871.174 | 11050.29 | 11348.64 | 665.8 | 4819.0604 | 10815.11 | 11107.12
| L31 | 8.358 | 3615 | 128 | 33 | 547.36 | 12 | 8.6 | Softwood | Longitudinal | 1 | 716 | 5176.7 | 14880 | 15166.88 | 722 | 5220.06 | 14915.03 | 15422.14 | 712.1 | 5148.483 | 14508.8 | 15002.1
[7 empty] | 12 |  |  |  | 2 | 716 | 5176.7 | 14880 | 15166.88 | 722 | 5220.06 | 14915.03 | 15422.14 | 712.1 | 5148.483 | 14508.8 | 15002.1
[7 empty] | 12 |  |  |  | 3 | 714.3 | 5164.3 | 14809 | 15094.94 | 722 | 5220.06 | 14915.03 | 15422.14 | 712.1 | 5148.483 | 14508.8 | 15002.1
[7 empty] | 12 |  |  |  | 4 | 716 | 5176.7 | 14880 | 15166.88 | 722 | 5220.06 | 14915.03 | 15422.14 | 712.1 | 5148.483 | 14508.8 | 15002.1
[7 empty] | 12 |  |  |  | 5 | 716 | 5176.7 | 14880 | 15166.88 | 722 | 5220.06 | 14915.03 | 15422.14 | 712.1 | 5148.483 | 14508.8 | 15002.1
| L17 | 8.939 | 3620 | 127 | 35 | 555.53 | 12 | 6.8 | Softwood | Longitudinal | 1 | 776 | 5618.2 | 18453 | 18446.92 | 781 | 5654.44 | 17761.79 | 18685.4 | 776.8 | 5624.032 | 17571.27 | 18484.97
[7 empty] | 12 |  |  |  | 2 | 776 | 5618.2 | 18453 | 18446.92 | 786 | 5690.64 | 17989.94 | 18925.42 | 776.8 | 5624.032 | 17571.27 | 18484.97
[7 empty] | 12 |  |  |  | 3 | 778 | 5632.7 | 18548 | 18542.13 | 781 | 5654.44 | 17761.79 | 18685.4 | 776.8 | 5624.032 | 17571.27 | 18484.97
[7 empty] | 12 |  |  |  | 4 | 776 | 5618.2 | 18453 | 18446.92 | 786 | 5690.64 | 17989.94 | 18925.42 | 776.8 | 5624.032 | 17571.27 | 18484.97
[7 empty] | 12 |  |  |  | 5 | 776.7 | 5623.1 | 18484 | 18480.21 | 786 | 5690.64 | 17989.94 | 18925.42 | 776.8 | 5624.032 | 17571.27 | 18484.97
| Dispositivo de Medida | [11 empty] | TIK | [11 empty] | MTG | [11 empty] | BING
| Colocación Viga | [11 empty] | Medida con tabla en caballetes y golpeo y registro en misma cara | [11 empty] | Medida con tabla en caballetes y golpeo y registro en cara opuesta | [11 empty] | Medida con tabla en soportes elásticos y golpeo y registro en misma cara
| Identificador | Peso [kg] | Longitud [mm] | Ancho [mm] | Grosor [mm] | Densidad [kg/m3] | Humedad Referencia [%] | Humedad [%] | Tipo de Madera | Modo de Medida | Cantidad de Fingers | Medidas de los Fingers [m] | Frecuencia de Resonancia |  |  | Velocidad de Propagación |  |  | MOE (sin correción de humedad) |  |  | MOE (con correción de humedad) |  |  | Frecuencia de Resonancia |  |  | Velocidad de Propagación |  |  | MOE (sin correción de humedad) |  |  | MOE (con correción de humedad) |  |  | Frecuencia de Resonancia |  |  | Velocidad de Propagación |  |  | MOE (sin correción de humedad) |  |  | MOE (con correción de humedad)
[13 empty] | Media [Hz] | STD [Hz] | STD [%] | Media [Hz] | STD [Hz] | STD [%] | Media [Hz] | STD [Hz] | STD [%] | Media [Hz] | STD [Hz] | STD [%] | Media [Hz] | STD [Hz] | STD [%] | Media [Hz] | STD [Hz] | STD [%] | Media [Hz] | STD [Hz] | STD [%] | Media [Hz] | STD [Hz] | STD [%] | Media [Hz] | STD [Hz] | STD [%] | Media [Hz] | STD [Hz] | STD [%] | Media [Hz] | STD [Hz] | STD [%] | Media [Hz] | STD [Hz] | STD [%]
| L14 | 10.62 | 3615 | 127 | 32 | 722.87 | 12 | 9.8 | Softwood | Longitudinal | 2 | 1,8085 + 1,8065 | 678.2 | 1.036822 | 0.1528785 | 4903.36 | 7.508528 | 0.1531303 | 17380.2 | 53.48084 | 0.3077113 | 17762.5 | 54.35776 | 0.3060254 | 683 | 0 | 0 | 4938.09 | 0 | 0 | 17626.99 | 0 | 0 | 18014.79 | 0 | 0 | 675.1 | 0 | 0 | 4880.973 | 0 | 0 | 17221.58 | 0 | 0 | 17600.46 | 0 | 0
| L6 | 9.716 | 3616 | 128 | 37 | 567.19 | 12 | 8.2 | Softwood | Longitudinal | 3 | 0,6380 + 2,4433 + 0,5370 | 750.4 | 0.8944272 | 0.1191934 | 5426.9 | 6.484597 | 0.1194899 | 16708.8 | 39.80201 | 0.2382099 | 17339.19 | 41.36735 | 0.2385771 | 756 | 0 | 0 | 5467.392 | 0 | 0 | 16954.66 | 0 | 0 | 17598.93 | 0 | 0 | 749.1 | 0 | 0 | 5417.4912 | 0 | 0 | 16646.58 | 0 | 0 | 17279.15 | 0 | 0
| L10 | 10.816 | 3617 | 129 | 39 | 594.3795 | 12 | 7.5 | Softwood | Longitudinal | 2 | 1,8070 + 1,8080 | 705 | 0.7071068 | 0.1002988 | 5099.98 | 5.126597 | 0.1005219 | 15460 | 31.1127 | 0.2012464 | 16155.33 | 32.40719 | 0.2005975 | 712 | 0 | 0 | 5150.608 | 0 | 0 | 15768.15 | 0 | 0 | 16477.72 | 0 | 0 | 702.8 | 0 | 0 | 5084.0552 | 0 | 0 | 15363.29 | 0 | 0 | 16054.64 | 0 | 0
| L22 | 9.392 | 3618 | 129 | 40 | 503.08 | 12 | 6.8 | Softwood | Longitudinal | 3 | 0,5850 + 2,4375 + 0,5930 | 730.8 | 1.095445 | 0.1498967 | 5288.1 | 7.941977 | 0.1501858 | 14075.5 | 44.45597 | 0.3158394 | 14799.52 | 44.38006 | 0.2998749 | 737 | 0 | 0 | 5332.932 | 0 | 0 | 14307.68 | 2.033692e-12 | 1.421399e-14 | 15051.68 | 2.033692e-12 | 1.35114e-14 | 730.6 | 0 | 0 | 5286.6216 | 0 | 0 | 14060.26 | 0 | 0 | 14791.4 | 0 | 0
| L29 | 9.058 | 3611 | 129 | 39 | 489.6 | 12 | 7 | Softwood | Longitudinal | 2 | 1,8000 + 1,8090 | 717.46 | 0.5683309 | 0.0792143 | 5181.52 | 4.131828 | 0.07974161 | 13386.2 | 21.1471 | 0.1579769 | 13801.98 | 21.86425 | 0.1584139 | 722 | 0 | 0 | 5214.284 | 0 | 0 | 13311.62 | 0 | 0 | 13977.2 | 2.033692e-12 | 1.455007e-14 | 721.3 | 0 | 0 | 5209.2286 | 0 | 0 | 13285.82 | 2.033692e-12 | 1.530724e-14 | 13950.11 | 0 | 0
| L20 | 9.209 | 3619 | 128 | 40 | 497 | 12 | 7.3 | Softwood | Longitudinal | 3 | 0,6840 + 2,3150 + 0,6170 | 746.6 | 1.474788 | 0.1975339 | 5403.88 | 10.67272 | 0.1975011 | 14513.2 | 57.36462 | 0.3952583 | 15195.59 | 41.36735 | 0.2722326 | 752 | 0 | 0 | 5442.976 | 0 | 0 | 14724.12 | 0 | 0 | 15416.15 | 0 | 0 | 749.1 | 0 | 0 | 5421.9858 | 0 | 0 | 14610.77 | 0 | 0 | 15297.48 | 0 | 0
| L15 | 10.285 | 3614 | 127 | 37 | 606.63 | 12 | 9.53 | Softwood | Longitudinal | 2 | 1,8075 + 1,8065 | 724.52 | 0.8408329 | 0.1160538 | 5236.78 | 6.075525 | 0.1160164 | 16608.6 | 38.78531 | 0.2335254 | 17047.4 | 32.40719 | 0.1901005 | 732 | 0 | 0 | 5290.896 | 0 | 0 | 16981.75 | 0 | 0 | 17401.19 | 0 | 0 | 730.6 | 0 | 0 | 5280.7768 | 0 | 0 | 16916.85 | 0 | 0 | 17334.7 | 0 | 0
| L7 | 10.14 | 3619 | 128 | 38 | 576.04 | 12 | 7.8 | Softwood | Longitudinal | 3 | 0,6080 + 2,4410 + 0,5990 | 793.92 | 0.3701351 | 0.04662121 | 5746.42 | 2.565541 | 0.0446459 | 19021.4 | 16.99412 | 0.08934209 | 19820.34 | 44.38006 | 0.2239117 | 800 | 0 | 0 | 5790.4 | 0 | 0 | 19313.89 | 0 | 0 | 20125.07 | 0 | 0 | 795.3 | 0 | 0 | 5756.3814 | 0 | 0 | 19087.62 | 0 | 0 | 19889.3 | 0 | 0
| L28 | 8.042 | 3615 | 127 | 34 | 515.2 | 12 | 8.76 | Softwood | Longitudinal | 2 | 1,8080 + 1,8070 | 734.7 | 9.666954 | 1.315769 | 5311.86 | 69.89637 | 1.315855 | 14538.8 | 379.2871 | 2.608792 | 15010 | 21.86425 | 0.1456646 | 747 | 6.123724 | 0.8197757 | 5400.81 | 44.27453 | 0.8197757 | 15028.55 | 245.564 | 1.633984 | 15515.47 | 253.5203 | 1.633984 | 736.12 | 5.039048 | 0.6845416 | 5322.1476 | 36.43231 | 0.6845416 | 14593.72 | 199.543 | 1.367321 | 15066.55 | 206.0081 | 1.367321
| L8 | 10.729 | 3614 | 130 | 40 | 570.91 | 12 | 8.6 | Softwood | Longitudinal | 3 | 0,5750 + 2,4410 + 0,5990 | 707.9 | 0.2236068 | 0.03158734 | 5116.68 | 1.609969 | 0.03146511 | 14323.33 | 9.391486 | 0.06556774 | 15454.98 | 60.01426 | 0.3883167 | 712 | 0 | 0 | 5146.336 | 0 | 0 | 15120.42 | 2.033692e-12 | 1.344997e-14 | 15634.52 | 0 | 0 | 702.8 | 0 | 0 | 5079.8384 | 0 | 0 | 14732.19 | 2.033692e-12 | 1.380441e-14 | 15233.09 | 0 | 0
| L33 | 8.479 | 3619 | 129 | 39 | 465.7 | 12 | 7.5 | Softwood | Longitudinal | 2 | 1,8070 + 1,8050 | 722.24 | 1.479189 | 0.2048057 | 5227.6 | 10.69182 | 0.2045263 | 15460 | 52.14691 | 0.3373021 | 13299.16 | 32.40719 | 0.2436784 | 731 | 2.236068 | 0.3058917 | 5290.978 | 16.18466 | 0.3058917 | 13037.11 | 79.59462 | 0.6105234 | 13623.78 | 83.17637 | 0.6105234 | 721.3 | 0 | 0 | 5220.7694 | 0 | 0 | 12693.32 | 0 | 0 | 13264.52 | 2.033692e-12 | 1.533182e-14
| L24 | 8.824 | 3618 | 128 | 40 | 476.35 | 12 | 6.5 | Softwood | Longitudinal | 3 | 0,5950 + 2,4130 + 0,6070 | 687.6 | 0.2236068 | 0.03251989 | 4976.82 | 1.609969 | 0.03234935 | 14067.8 | 7.602631 | 0.05404279 | 12440.78 | 44.38006 | 0.3567306 | 698 | 0 | 0 | 5050.728 | 0 | 0 | 12151.62 | 0 | 0 | 12819.96 | 0 | 0 | 689.88 | 5.09382 | 0.7383632 | 4991.97168 | 36.85888 | 0.7383632 | 11871.06 | 175.059 | 1.474671 | 12523.96 | 184.6873 | 1.474671
| L11 | 9.338 | 3617 | 128 | 36 | 569.26 | 12 | 8.3 | Softwood | Longitudinal | 2 | 1,8075 + 1,8080 | 683.24 | 0.838451 | 0.1227169 | 4942.56 | 6.117434 | 0.1237706 | 13386.2 | 33.77573 | 0.2523175 | 14420.94 | 21.86425 | 0.1516146 | 690 | 2.738613 | 0.3969004 | 4991.46 | 19.81112 | 0.3969004 | 14183.11 | 112.6658 | 0.794366 | 14707.88 | 116.8344 | 0.794366 | 684.3 | 0 | 0 | 4950.2262 | 0 | 0 | 13949.57 | 0 | 0 | 14465.7 | 0 | 0
| L3 | 10.729 | 3619 | 127 | 39 | 465.7 | 12 | 9.3 | Softwood | Longitudinal | 3 | 0,6750 + 2,3660 + 0,6430 | 666.1 | 0.8944272 | 0.1342782 | 4821.24 | 6.479043 | 0.1343854 | 14528.75 | 29.08048 | 0.2001582 | 11117.15 | 60.01426 | 0.5398351 | 673 | 0 | 0 | 4871.174 | 0 | 0 | 11050.29 | 0 | 0 | 11348.64 | 0 | 0 | 665.8 | 0 | 0 | 4819.0604 | 0 | 0 | 10815.11 | 0 | 0 | 11107.12 | 0 | 0
| L31 | 8.358 | 3615 | 128 | 33 | 547.36 | 12 | 8.6 | Softwood | Longitudinal | 2 | 1,8090 + 1,8060 | 715.66 | 18.88515 | 2.638844 | 5174.22 | 134.46 | 2.598652 | 16249 | 31.75217 | 0.19541 | 15152.49 | 39.59665 | 0.261321 | 722 | 0 | 0 | 5220.06 | 0 | 0 | 14915.03 | 0 | 0 | 15422.14 | 2.033692e-12 | 1.318684e-14 | 712.1 | 0 | 0 | 5148.483 | 0 | 0 | 14508.8 | 2.033692e-12 | 1.401695e-14 | 15002.1 | 0 | 0
| L17 | 8.939 | 3620 | 127 | 35 | 555.53 | 12 | 6.8 | Softwood | Longitudinal | 3 | 0,5950 + 2,4165 + 0,6065 | 776.54 | 0.870632 | 0.1121168 | 5622.08 | 6.304522 | 0.1121386 | 18478.2 | 41.26379 | 0.2233106 | 18472.62 | 41.44504 | 0.2243593 | 784 | 2.738613 | 0.3493129 | 5676.16 | 19.82756 | 0.3493129 | 17898.68 | 124.9638 | 0.6981733 | 18829.41 | 131.4619 | 0.6981733 | 776.8 | 0 | 0 | 5624.032 | 0 | 0 | 17571.27 | 0 | 0 | 18484.97 | 0 | 0
[7 empty] | L14 | [7 empty] | L6 | [7 empty] | L10 | [7 empty] | L22 | [7 empty] | L29 | [7 empty] | L20 | [7 empty] | L15 | [7 empty] | L7 | [7 empty] | L28 | [7 empty] | L8 | [7 empty] | L33 | [7 empty] | L24 | [7 empty] | L11 | [7 empty] | L3 | [7 empty] | L31 | [7 empty] | L17
[7 empty] | Frecuencia Resonancia [Hz] |  | Velocidad de Porpagación [m/s) |  | MOE (sin correción de humedad) [Mpa] |  | MOE (con correción de humedad) [Mpa] |  | Frecuencia Resonancia [Hz] |  | Velocidad de Porpagación [m/s) |  | MOE (sin correción de humedad) [Mpa] |  | MOE (con correción de humedad) [Mpa] |  | Frecuencia Resonancia [Hz] |  | Velocidad de Porpagación [m/s) |  | MOE (sin correción de humedad) [Mpa] |  | MOE (con correción de humedad) [Mpa] |  | Frecuencia Resonancia [Hz] |  | Velocidad de Porpagación [m/s) |  | MOE (sin correción de humedad) [Mpa] |  | MOE (con correción de humedad) [Mpa] |  | Frecuencia Resonancia [Hz] |  | Velocidad de Porpagación [m/s) |  | MOE (sin correción de humedad) [Mpa] |  | MOE (con correción de humedad) [Mpa] |  | Frecuencia Resonancia [Hz] |  | Velocidad de Porpagación [m/s) |  | MOE (sin correción de humedad) [Mpa] |  | MOE (con correción de humedad) [Mpa] |  | Frecuencia Resonancia [Hz] |  | Velocidad de Porpagación [m/s) |  | MOE (sin correción de humedad) [Mpa] |  | MOE (con correción de humedad) [Mpa] |  | Frecuencia Resonancia [Hz] |  | Velocidad de Porpagación [m/s) |  | MOE (sin correción de humedad) [Mpa] |  | MOE (con correción de humedad) [Mpa] |  | Frecuencia Resonancia [Hz] |  | Velocidad de Porpagación [m/s) |  | MOE (sin correción de humedad) [Mpa] |  | MOE (con correción de humedad) [Mpa] |  | Frecuencia Resonancia [Hz] |  | Velocidad de Porpagación [m/s) |  | MOE (sin correción de humedad) [Mpa] |  | MOE (con correción de humedad) [Mpa] |  | Frecuencia Resonancia [Hz] |  | Velocidad de Porpagación [m/s) |  | MOE (sin correción de humedad) [Mpa] |  | MOE (con correción de humedad) [Mpa] |  | Frecuencia Resonancia [Hz] |  | Velocidad de Porpagación [m/s) |  | MOE (sin correción de humedad) [Mpa] |  | MOE (con correción de humedad) [Mpa] |  | Frecuencia Resonancia [Hz] |  | Velocidad de Porpagación [m/s) |  | MOE (sin correción de humedad) [Mpa] |  | MOE (con correción de humedad) [Mpa] |  | Frecuencia Resonancia [Hz] |  | Velocidad de Porpagación [m/s) |  | MOE (sin correción de humedad) [Mpa] |  | MOE (con correción de humedad) [Mpa] |  | Frecuencia Resonancia [Hz] |  | Velocidad de Porpagación [m/s) |  | MOE (sin correción de humedad) [Mpa] |  | MOE (con correción de humedad) [Mpa] |  | Frecuencia Resonancia [Hz] |  | Velocidad de Porpagación [m/s) |  | MOE (sin correción de humedad) [Mpa] |  | MOE (con correción de humedad) [Mpa]
[7 empty] | Media | STD | Media | STD | Media | STD | Media | STD | Media | STD | Media | STD | Media | STD | Media | STD | Media | STD | Media | STD | Media | STD | Media | STD | Media | STD | Media | STD | Media | STD | Media | STD | Media | STD | Media | STD | Media | STD | Media | STD | Media | STD | Media | STD | Media | STD | Media | STD | Media | STD | Media | STD | Media | STD | Media | STD | Media | STD | Media | STD | Media | STD | Media | STD | Media | STD | Media | STD | Media | STD | Media | STD | Media | STD | Media | STD | Media | STD | Media | STD | Media | STD | Media | STD | Media | STD | Media | STD | Media | STD | Media | STD | Media | STD | Media | STD | Media | STD | Media | STD | Media | STD | Media | STD | Media | STD | Media | STD | Media | STD | Media | STD | Media | STD | Media | STD | Media | STD | Media | STD | Media | STD | Media | STD | Media | STD | Media | STD
[6 empty] | TIK | 678.2 | 1.036822 | 4903.36 | 7.508528 | 17380.2 | 53.48084 | 17762.5 | 54.35776 | 750.4 | 0.8944272 | 5426.9 | 6.484597 | 16708.8 | 39.80201 | 17339.19 | 41.36735 | 705 | 0.7071068 | 5099.98 | 5.126597 | 15460 | 31.1127 | 16155.33 | 32.40719 | 730.8 | 1.095445 | 5288.1 | 7.941977 | 14075.5 | 44.45597 | 14799.52 | 44.38006 | 717.46 | 0.5683309 | 5181.52 | 4.131828 | 13386.2 | 21.1471 | 13801.98 | 21.86425 | 746.6 | 1.474788 | 5403.88 | 10.67272 | 14513.2 | 57.36462 | 15195.59 | 41.36735 | 724.52 | 0.8408329 | 5236.78 | 6.075525 | 16608.6 | 38.78531 | 17047.4 | 32.40719 | 793.92 | 0.3701351 | 5746.42 | 2.565541 | 19021.4 | 16.99412 | 19820.34 | 44.38006 | 734.7 | 9.666954 | 5311.86 | 69.89637 | 14538.8 | 379.2871 | 15010 | 21.86425 | 707.9 | 0.2236068 | 5116.68 | 1.609969 | 14323.33 | 9.391486 | 15454.98 | 60.01426 | 722.24 | 1.479189 | 5227.6 | 10.69182 | 15460 | 52.14691 | 13299.16 | 32.40719 | 687.6 | 0.2236068 | 4976.82 | 1.609969 | 14067.8 | 7.602631 | 12440.78 | 44.38006 | 683.24 | 0.838451 | 4942.56 | 6.117434 | 13386.2 | 33.77573 | 14420.94 | 21.86425 | 666.1 | 0.8944272 | 4821.24 | 6.479043 | 14528.75 | 29.08048 | 11117.15 | 60.01426 | 715.66 | 18.88515 | 5174.22 | 134.46 | 16249 | 31.75217 | 15152.49 | 39.59665 | 776.54 | 0.870632 | 5622.08 | 6.304522 | 18478.2 | 41.26379 | 18472.62 | 41.44504
[6 empty] | MTG | 683 | 0 | 4938.09 | 0 | 17626.99 | 0 | 18014.79 | 0 | 756 | 0 | 5467.392 | 0 | 16954.66 | 0 | 17598.93 | 0 | 712 | 0 | 5150.608 | 0 | 15768.15 | 0 | 16477.72 | 0 | 737 | 0 | 5332.932 | 0 | 14307.68 | 2.033692e-12 | 15051.68 | 2.033692e-12 | 722 | 0 | 5214.284 | 0 | 13311.62 | 0 | 13977.2 | 2.033692e-12 | 752 | 0 | 5442.976 | 0 | 14724.12 | 0 | 15416.15 | 0 | 732 | 0 | 5290.896 | 0 | 16981.75 | 0 | 17401.19 | 0 | 800 | 0 | 5790.4 | 0 | 19313.89 | 0 | 20125.07 | 0 | 747 | 6.123724 | 5400.81 | 44.27453 | 15028.55 | 245.564 | 15515.47 | 253.5203 | 712 | 0 | 5146.336 | 0 | 15120.42 | 2.033692e-12 | 15634.52 | 0 | 731 | 2.236068 | 5290.978 | 16.18466 | 13037.11 | 79.59462 | 13623.78 | 83.17637 | 698 | 0 | 5050.728 | 0 | 12151.62 | 0 | 12819.96 | 0 | 690 | 2.738613 | 4991.46 | 19.81112 | 14183.11 | 112.6658 | 14707.88 | 116.8344 | 673 | 0 | 4871.174 | 0 | 11050.29 | 0 | 11348.64 | 0 | 722 | 0 | 5220.06 | 0 | 14915.03 | 0 | 15422.14 | 2.033692e-12 | 784 | 2.738613 | 5676.16 | 19.82756 | 17898.68 | 124.9638 | 18829.41 | 131.4619
[6 empty] | BING | 675.1 | 0 | 4880.973 | 0 | 17221.58 | 0 | 17600.46 | 0 | 749.1 | 0 | 5417.4912 | 0 | 16646.58 | 0 | 17279.15 | 0 | 702.8 | 0 | 5084.0552 | 0 | 15363.29 | 0 | 16054.64 | 0 | 730.6 | 0 | 5286.6216 | 0 | 14060.26 | 0 | 14791.4 | 0 | 721.3 | 0 | 5209.2286 | 0 | 13285.82 | 2.033692e-12 | 13950.11 | 0 | 749.1 | 0 | 5421.9858 | 0 | 14610.77 | 0 | 15297.48 | 0 | 730.6 | 0 | 5280.7768 | 0 | 16916.85 | 0 | 17334.7 | 0 | 795.3 | 0 | 5756.3814 | 0 | 19087.62 | 0 | 19889.3 | 0 | 736.12 | 5.039048 | 5322.1476 | 36.43231 | 14593.72 | 199.543 | 15066.55 | 206.0081 | 702.8 | 0 | 5079.8384 | 0 | 14732.19 | 2.033692e-12 | 15233.09 | 0 | 721.3 | 0 | 5079.8384 | 0 | 14732.19 | 2.033692e-12 | 0 | 0 | 689.88 | 5.09382 | 4991.97168 | 36.85888 | 11871.06 | 175.059 | 12523.96 | 184.6873 | 684.3 | 0 | 4950.2262 | 0 | 13949.57 | 0 | 14465.7 | 0 | 665.8 | 0 | 4819.0604 | 0 | 10815.11 | 0 | 11107.12 | 0 | 712.1 | 0 | 5148.483 | 0 | 14508.8 | 2.033692e-12 | 15002.1 | 0 | 776.8 | 0 | 5624.032 | 0 | 17571.27 | 0 | 18484.97 | 0
[17 empty] | Dispositivo de Medida | [11 empty] | TIK |  | MTG |  | BING
[17 empty] | Colocación Viga | [11 empty] | Frecuencia Resonancia [Hz] |  | Frecuencia Resonancia [Hz] |  | Frecuencia Resonancia [Hz]
[17 empty] | Identificador | Peso [kg] | Longitud [mm] | Ancho [mm] | Grosor [mm] | Densidad [kg/m3] | Humedad Referencia [%] | Humedad [%] | Tipo de Madera | Modo de Medida | Cantidad de Fingers | Medidas de los Fingers [m]
[29 empty] | Media | STD | Media | STD | Media | STD
[17 empty] | L14 | 10.62 | 3615 | 127 | 32 | 722.87 | 12 | 9.8 | Softwood | Longitudinal | 2 | 1,8085 + 1,8065 | 678.2 | 1.036822 | 683 | 0 | 675.1 | 0
[17 empty] | L6 | 9.716 | 3616 | 128 | 37 | 567.19 | 12 | 8.2 | Softwood | Longitudinal | 3 | 0,6380 + 2,4433 + 0,5370 | 750.4 | 0.8944272 | 756 | 0 | 749.1 | 0
[17 empty] | L10 | 10.816 | 3617 | 129 | 39 | 594.3795 | 12 | 7.5 | Softwood | Longitudinal | 2 | 1,8070 + 1,8080 | 705 | 0.7071068 | 712 | 0 | 702.8 | 0
[17 empty] | L22 | 9.392 | 3618 | 129 | 40 | 503.08 | 12 | 6.8 | Softwood | Longitudinal | 3 | 0,5850 + 2,4375 + 0,5930 | 730.8 | 1.095445 | 737 | 0 | 730.6 | 0
[17 empty] | L29 | 9.058 | 3611 | 129 | 39 | 489.6 | 12 | 7 | Softwood | Longitudinal | 2 | 1,8000 + 1,8090 | 730.8 | 0.5683309 | 722 | 0 | 730.6 | 0
[17 empty] | L20 | 9.209 | 3619 | 128 | 40 | 497 | 12 | 7.3 | Softwood | Longitudinal | 3 | 0,6840 + 2,3150 + 0,6170 | 746.6 | 1.474788 | 752 | 0 | 749.1 | 0
[17 empty] | L15 | 10.285 | 3614 | 127 | 37 | 606.63 | 12 | 9.53 | Softwood | Longitudinal | 2 | 1,8075 + 1,8065 | 746.6 | 1.474788 | 752 | 0 | 749.1 | 0
[17 empty] | L7 | 10.14 | 3619 | 128 | 38 | 576.04 | 12 | 7.8 | Softwood | Longitudinal | 3 | 0,6080 + 2,4410 + 0,5990 | 793.92 | 0.3701351 | 800 | 0 | 795.3 | 0
[17 empty] | L28 | 8.042 | 3615 | 127 | 34 | 515.2 | 12 | 8.76 | Softwood | Longitudinal | 2 | 1,8080 + 1,8070 | 734.7 | 9.666954 | 747 | 6.123724 | 736.12 | 5.039048
[17 empty] | L8 | 10.729 | 3614 | 130 | 40 | 570.91 | 12 | 8.6 | Softwood | Longitudinal | 3 | 0,5750 + 2,4410 + 0,5990 | 707.9 | 0.2236068 | 712 | 0 | 702.8 | 0
[17 empty] | L33 | 8.479 | 3619 | 129 | 39 | 465.7 | 12 | 7.5 | Softwood | Longitudinal | 2 | 1,8070 + 1,8050 | 722.24 | 1.479189 | 731 | 2.236068 | 721.3 | 0
[17 empty] | L24 | 8.824 | 3618 | 128 | 40 | 476.35 | 12 | 6.5 | Softwood | Longitudinal | 3 | 0,5950 + 2,4130 + 0,6070 | 687.6 | 0.2236068 | 698 | 0 | 689.88 | 5.09382
[17 empty] | L11 | 9.338 | 3617 | 128 | 36 | 569.26 | 12 | 8.3 | Softwood | Longitudinal | 2 | 1,8075 + 1,8080 | 683.24 | 0.838451 | 690 | 2.738613 | 684.3 | 0
[17 empty] | L3 | 10.729 | 3619 | 127 | 39 | 465.7 | 12 | 9.3 | Softwood | Longitudinal | 3 | 0,6750 + 2,3660 + 0,6430 | 666.1 | 0.8944272 | 673 | 0 | 665.8 | 0
[17 empty] | L31 | 8.358 | 3615 | 128 | 33 | 547.36 | 12 | 8.6 | Softwood | Longitudinal | 2 | 1,8090 + 1,8060 | 715.66 | 18.88515 | 722 | 0 | 712.1 | 0
[17 empty] | L17 | 8.939 | 3620 | 127 | 35 | 555.53 | 12 | 6.8 | Softwood | Longitudinal | 3 | 0,5950 + 2,4165 + 0,6065 | 776.54 | 0.870632 | 784 | 2.738613 | 776.8 | 0
[31 empty] | 673 | 0 | 665.8 | 0
[31 empty] | 800 | 6.123724 | 795.3 | 5.09382
Dispositivo de Medida
[17 empty] | Colocación Viga | [5 empty] | TIK |  | MTG |  | BING
[17 empty] | Identificador | Peso [kg] | Longitud [mm] | Densidad [kg/m3] | Humedad [%] | Cantidad de Fingers | Frecuencia Resonancia [Hz] |  | Frecuencia Resonancia [Hz] |  | Frecuencia Resonancia [Hz]
[23 empty] | Media | STD | Media | STD | Media | STD
[17 empty] | L14 | 10.62 | 3615x127x32 | 722.87 | 9.8 | 2 | 678.2 | 1.036822 | 683 | 0 | 675.1 | 0
[17 empty] | L6 | 9.716 | 3616x128x37 | 567.19 | 8.2 | 3 | 750.4 | 0.8944272 | 756 | 0 | 749.1 | 0
[17 empty] | L10 | 10.816 | 3617x129x39 | 594.3795 | 7.5 | 2 | 705 | 0.7071068 | 712 | 0 | 702.8 | 0
[17 empty] | L22 | 9.392 | 3618x129x40 | 503.08 | 6.8 | 3 | 730.8 | 1.095445 | 737 | 0 | 730.6 | 0
[17 empty] | L29 | 9.058 | 3611x129x39 | 489.6 | 7 | 2 | 730.8 | 0.5683309 | 722 | 0 | 730.6 | 0
[17 empty] | L20 | 9.209 | 3619x128x40 | 497 | 7.3 | 3 | 746.6 | 1.474788 | 752 | 0 | 749.1 | 0 |  |  |  | 666.1
[17 empty] | L15 | 10.285 | 3614x127x37 | 606.63 | 9.53 | 2 | 746.6 | 1.474788 | 752 | 0 | 749.1 | 0
[17 empty] | L7 | 10.14 | 3619x128x38 | 576.04 | 7.8 | 3 | 793.92 | 0.3701351 | 800 | 0 | 795.3 | 0
[17 empty] | L28 | 8.042 | 3615x127x34 | 515.2 | 8.76 | 2 | 734.7 | 9.666954 | 747 | 6.123724 | 736.12 | 5.039048
[17 empty] | L8 | 10.729 | 3614x130x40 | 570.91 | 8.6 | 3 | 707.9 | 0.2236068 | 712 | 0 | 702.8 | 0
[17 empty] | L33 | 8.479 | 3619x129x40 | 465.7 | 7.5 | 2 | 722.24 | 1.479189 | 731 | 2.236068 | 721.3 | 0
[17 empty] | L24 | 8.824 | 3618x128x40 | 476.35 | 6.5 | 3 | 687.6 | 0.2236068 | 698 | 0 | 689.88 | 5.09382
[17 empty] | L11 | 9.338 | 3617x128x36 | 569.26 | 8.3 | 2 | 683.24 | 0.838451 | 690 | 2.738613 | 684.3 | 0
[17 empty] | L3 | 10.729 | 3619x127x39 | 465.7 | 9.3 | 3 | 666.1 | 0.8944272 | 673 | 0 | 665.8 | 0
[17 empty] | L31 | 8.358 | 3615x128x33 | 547.36 | 8.6 | 2 | 715.66 | 18.88515 | 722 | 0 | 712.1 | 0
[17 empty] | L17 | 8.939 | 3620x127x35 | 555.53 | 6.8 | 3 | 776.54 | 0.870632 | 784 | 2.738613 | 776.8 | 0
[17 empty] | DATOS DE TABLAS | [5 empty] | DISPOSITIVO DE MEDIDA | [6 empty] | DATOS DE TABLAS | [5 empty] | DISPOSITIVO DE MEDIDA
[23 empty] | TIK TIMBER |  | MTG |  | BING | [8 empty] | TIK TIMBER |  | MTG |  | BING
[17 empty] | ID | Peso | Dimensiones | Densidad | Humedad | Cantidad de uniones dentadas | Frecuencia Resonancia |  | Frecuencia Resonancia |  | Frecuencia Resonancia |  |  | ID | Peso | Dimensiones | Densidad | Humedad | Cantidad de uniones dentadas | Frecuencia Resonancia |  | Frecuencia Resonancia |  | Frecuencia Resonancia
[18 empty] | [kg] | L x W x H | [kg/m3] | [%] |  | [Hz] |  | [Hz] |  | [Hz] |  |  |  | [kg] | L x W x H | [kg/m3] | [%] |  | [Hz] |  | [Hz] |  | [Hz]
[19 empty] | [mm3] |  |  |  | Media | STD | Media | STD | Media | STD |  |  |  | [mm3] |  |  |  | Media | STD | Media | STD | Media | STD
[17 empty] | L14 | 10.62 | 3615x127x32 | 722.9 | 9.8 | 2 | 678 | 1 | 683 | 0 | 675 | 0 |  | L3 | 10.729 | 3619x127x39 | 465.7 | 9.3 | 3 | 666 | 1 | 673 | 0 | 666 | 0
[17 empty] | L6 | 9.716 | 3616x128x37 | 567.2 | 8.2 | 3 | 750 | 1 | 756 | 0 | 749 | 0 |  | L6 | 9.716 | 3616x128x37 | 567.2 | 8.2 | 3 | 750 | 1 | 756 | 0 | 749 | 0
[17 empty] | L10 | 10.816 | 3617x129x39 | 594.4 | 7.5 | 2 | 705 | 1 | 712 | 0 | 703 | 0 |  | L7 | 10.14 | 3619x128x38 | 576 | 7.8 | 3 | 794 | 0 | 800 | 0 | 795 | 0
[17 empty] | L22 | 9.392 | 3618x129x40 | 503.1 | 6.8 | 3 | 731 | 1 | 737 | 0 | 731 | 0 |  | L8 | 10.729 | 3614x130x40 | 570.9 | 8.6 | 3 | 708 | 0 | 712 | 0 | 703 | 0
[17 empty] | L29 | 9.058 | 3611x129x39 | 489.6 | 7 | 2 | 731 | 1 | 722 | 0 | 731 | 0 |  | L10 | 10.816 | 3617x129x39 | 594.4 | 7.5 | 2 | 705 | 1 | 712 | 0 | 703 | 0
[17 empty] | L20 | 9.209 | 3619x128x40 | 497 | 7.3 | 3 | 747 | 1 | 752 | 0 | 749 | 0 |  | L11 | 9.338 | 3617x128x36 | 569.3 | 8.3 | 2 | 683 | 1 | 690 | 3 | 684 | 0
[17 empty] | L15 | 10.285 | 3614x127x37 | 606.6 | 9.53 | 2 | 747 | 1 | 752 | 0 | 749 | 0 |  | L14 | 10.62 | 3615x127x32 | 722.9 | 9.8 | 2 | 678 | 1 | 683 | 0 | 675 | 0
[17 empty] | L7 | 10.14 | 3619x128x38 | 576 | 7.8 | 3 | 794 | 0 | 800 | 0 | 795 | 0 |  | L15 | 10.285 | 3614x127x37 | 606.6 | 9.53 | 2 | 747 | 1 | 752 | 0 | 749 | 0
[17 empty] | L28 | 8.042 | 3615x127x34 | 515.2 | 8.76 | 2 | 735 | 10 | 747 | 6 | 736 | 5 |  | L20 | 9.209 | 3619x128x40 | 497 | 7.3 | 3 | 747 | 1 | 752 | 0 | 749 | 0
[17 empty] | L8 | 10.729 | 3614x130x40 | 570.9 | 8.6 | 3 | 708 | 0 | 712 | 0 | 703 | 0 |  | L22 | 9.392 | 3618x129x40 | 503.1 | 6.8 | 3 | 731 | 1 | 737 | 0 | 731 | 0
[17 empty] | L33 | 8.479 | 3619x129x40 | 465.7 | 7.5 | 2 | 722 | 1 | 731 | 2 | 721 | 0 |  | L24 | 8.824 | 3618x128x40 | 476.4 | 6.5 | 3 | 688 | 0 | 698 | 0 | 690 | 5
[17 empty] | L24 | 8.824 | 3618x128x40 | 476.4 | 6.5 | 3 | 688 | 0 | 698 | 0 | 690 | 5 |  | L28 | 8.042 | 3615x127x34 | 515.2 | 8.76 | 2 | 735 | 10 | 747 | 6 | 736 | 5
[17 empty] | L11 | 9.338 | 3617x128x36 | 569.3 | 8.3 | 2 | 683 | 1 | 690 | 3 | 684 | 0 |  | L29 | 9.058 | 3611x129x39 | 489.6 | 7 | 2 | 731 | 1 | 722 | 0 | 731 | 0
[17 empty] | L3 | 10.729 | 3619x127x39 | 465.7 | 9.3 | 3 | 666 | 1 | 673 | 0 | 666 | 0 |  | L33 | 8.479 | 3619x129x40 | 465.7 | 7.5 | 2 | 722 | 1 | 731 | 2 | 721 | 0

## Hoja2
Dispositivo de Medida | [10 empty] | TIK |  |  |  | MTG |  |  |  | BING
Colocación Viga | [10 empty] | Medida con tabla en caballetes y golpeo y registro en misma cara |  |  |  | Medida con tabla en caballetes y golpeo y registro en misma cara |  |  |  | Medida con tabla en caballetes y golpeo y registro en misma cara
Identificador | Peso [kg] | Longitud [mm] | Ancho [mm] | Grosor [mm] | Densidad [kg/m3] | Humedad Referencia [%] | Humedad [%] | Tipo de Madera | Modo de Medida | Número de Golpeo | Frecuencia de Resonancia [Hz] | Velocidad de Propagación [m/s] | MOE (sin correción de humedad) [Mpa] | MOE (con correción de humedad) [Mpa] | Frecuencia de Resonancia [Hz] | Velocidad de Propagación [m/s] | MOE (sin correción de humedad) [Mpa] | MOE (con correción de humedad) [Mpa] | Frecuencia de Resonancia [Hz] | Velocidad de Propagación [m/s] | MOE (sin correción de humedad) [Mpa] | MOE (con correción de humedad) [Mpa]
VIGA3 | 63 | 3616 | 128 | 242 | 562.45 | 12 | 8.77 | Softwood | Longitudinal | 1 |  |  |  | 0 | 722 | 90.972 | 2.002769 | 13.02701 |  | 0 | 0 | 0
[10 empty] | 2 |  |  |  | 0 | 717 | 90.342 | 1.975126 | 12.84721 |  | 0 | 0 | 0
[10 empty] | 3 |  |  |  | 0 | 717 | 90.342 | 1.975126 | 12.84721 |  | 0 | 0 | 0
[10 empty] | 4 |  |  |  | 0 | 717 | 90.342 | 1.975126 | 12.84721 |  | 0 | 0 | 0
[10 empty] | 5 |  |  |  | 0 | 722 | 90.972 | 2.002769 | 13.02701 |  | 0 | 0 | 0
LAB | 61.5 | 3616 | 129 | 242 | 545 | 12 | 8.8 | Softwood | Longitudinal | 1 |  |  |  | 0 |  | 0 | 0 | 0 |  | 0 | 0 | 0
[6 empty] | 12 |  |  |  | 2 |  |  |  | 0 |  | 0 | 0 | 0 |  | 0 | 0 | 0
[6 empty] | 12 |  |  |  | 3 |  |  |  | 0 |  | 0 | 0 | 0 |  | 0 | 0 | 0
[6 empty] | 12 |  |  |  | 4 |  |  |  | 0 |  | 0 | 0 | 0 |  | 0 | 0 | 0
[6 empty] | 12 |  |  |  | 5 |  |  |  | 0 |  | 0 | 0 | 0 |  | 0 | 0 | 0
[8 empty] | VIGA3 |  | L15 | L20 | L29 | L22 | L10 | L6 | L14
[9 empty] | MTG | 717 | 722 | 717 | 722 | 722 | 717 | 717
[10 empty] | 717 | 722 | 717 | 717 | 717 | 717 | 717 |  |  | ID Viga | Freq Reso
[10 empty] | 717 | 717 | 717 | 717 | 717 | 717 | 717 |  |  | L15 | 746.6 | L3 | 666.1 |  |  | DATOS DE TABLAS | [5 empty] | DISPOSITIVO DE MEDIDA | [5 empty] | DATOS DE TABLAS | [5 empty] | DISPOSITIVO DE MEDIDA
[10 empty] | 722 | 717 | 722 | 717 | 717 | 717 | 717 |  |  | L20 | 746.6 | L8 | 707.9 | [8 empty] | TIK TIMBER |  | MTG |  | BING | [7 empty] | TIK TIMBER |  | MTG |  | BING
[10 empty] | 717 | 722 | 722 | 722 | 717 | 717 | 717 |  |  | L29 | 730.8 | L33 | 722.2 |  |  | ID | Peso | Dimensiones | Densidad | Humedad | Cantidad de uniones dentadas | Frecuencia Resonancia |  | Frecuencia Resonancia |  | Frecuencia Resonancia |  | ID | Peso | Dimensiones | Densidad | Humedad | Cantidad de uniones dentadas | Frecuencia Resonancia |  | Frecuencia Resonancia |  | Frecuencia Resonancia
[9 empty] | BING | 717.2 | 717.2 | 717.2 | 717.2 | 717.2 | 717.2 | 717.2 |  |  | L22 | 746.6 | L24 | 687.6 |  |  |  | [kg] | L x W x H | [kg/m3] | [%] |  | [Hz] |  | [Hz] |  | [Hz] |  |  | [kg] | L x W x H | [kg/m3] | [%] |  | [Hz] |  | [Hz] |  | [Hz]
[10 empty] | 717.2 | 717.2 | 717.2 | 717.2 | 717.2 | 717.2 | 717.2 |  |  | L10 | 705 | L11 | 683.2 |  |  |  |  | [mm3] |  |  |  | Media | STD | Media | STD | Media | STD |  |  | [mm3] |  |  |  | Media | STD | Media | STD | Media | STD
[10 empty] | 717.2 | 717.2 | 717.2 | 717.2 | 717.2 | 717.2 | 717.2 |  |  | Mean | 735.12 | Mean | 693.4 |  |  | L3 | 10.729 | 3619x127x39 | 465.7 | 9.3 | 3 | 666 | 1 | 673 | 0 | 666 | 0 | L1 | 10.729 | 3619x127x39 | 465.7 | 9.3 | 3 | 666 | 1 | 673 | 0 | 666 | 0
[10 empty] | 717.2 | 717.2 | 717.2 | 717.2 | 717.2 | 717.2 | 717.2 |  |  | Min | 705 | Min | 666.1 |  |  | L6 | 9.716 | 3616x128x37 | 567.2 | 8.2 | 3 | 750 | 1 | 756 | 0 | 749 | 0 | L2 | 10.729 | 3614x130x40 | 570.9 | 8.6 | 3 | 708 | 0 | 712 | 0 | 703 | 0
[10 empty] | 717.2 | 717.2 | 717.2 | 717.2 | 717.2 | 717.2 | 717.2 |  |  | Max | 746.6 | Max | 722.2 |  |  | L7 | 10.14 | 3619x128x38 | 576 | 7.8 | 3 | 794 | 0 | 800 | 0 | 795 | 0 | L3 | 9.338 | 3617x128x36 | 569.3 | 8.3 | 2 | 683 | 1 | 690 | 3 | 684 | 0
[9 empty] | TIK | 712.5 | 715 | 715 | 715 | 714 | 715 | 715 |  |  | Max-Min | 41.6 | Max-Min | 56.1 |  |  | L8 | 10.729 | 3614x130x40 | 570.9 | 8.6 | 3 | 708 | 0 | 712 | 0 | 703 | 0 | L4 | 8.824 | 3618x128x40 | 476.4 | 6.5 | 3 | 688 | 0 | 698 | 0 | 690 | 5
[10 empty] | 714 | 715 | 715 | 715 | 712.5 | 714.3 | 714 | [8 empty] | L10 | 10.816 | 3617x129x39 | 594.4 | 7.5 | 2 | 705 | 1 | 712 | 0 | 703 | 0 | L5 | 8.479 | 3619x129x40 | 465.7 | 7.5 | 2 | 722 | 1 | 731 | 2 | 721 | 0
[10 empty] | 715 | 714 | 715 | 715 | 715 | 710 | 713.3 | [8 empty] | L11 | 9.338 | 3617x128x36 | 569.3 | 8.3 | 2 | 683 | 1 | 690 | 3 | 684 | 0 | L6 | 10.816 | 3617x129x39 | 594.4 | 7.5 | 2 | 705 | 1 | 712 | 0 | 703 | 0
[10 empty] | 715 | 713.3 | 715 | 715 | 715 | 715 | 714 | [8 empty] | L14 | 10.62 | 3615x127x32 | 722.9 | 9.8 | 2 | 678 | 1 | 683 | 0 | 675 | 0 | L7 | 10.285 | 3614x127x37 | 606.6 | 9.53 | 2 | 747 | 1 | 752 | 0 | 749 | 0
[10 empty] | 712.5 | 715 | 715 | 715 | 714 | 715 | 714 |  |  | 666 |  | 703 |  |  |  | L15 | 10.285 | 3614x127x37 | 606.6 | 9.53 | 2 | 747 | 1 | 752 | 0 | 749 | 0 | L8 | 9.209 | 3619x128x40 | 497 | 7.3 | 3 | 747 | 1 | 752 | 0 | 749 | 0
[8 empty] | LAB |  | L31 | L8 | L33 | L24 | L11 | L3 | L28 |  |  | 703 |  | 749 |  |  |  | L20 | 9.209 | 3619x128x40 | 497 | 7.3 | 3 | 747 | 1 | 752 | 0 | 749 | 0 | L9 | 9.392 | 3618x129x40 | 503.1 | 6.8 | 3 | 731 | 1 | 737 | 0 | 731 | 0
[9 empty] | MTG | 698 | 698 | 698 | 698 | 698 | 698 | 698 |  |  | 684 |  | 749 |  |  |  | L22 | 9.392 | 3618x129x40 | 503.1 | 6.8 | 3 | 731 | 1 | 737 | 0 | 731 | 0 | L10 | 9.058 | 3611x129x39 | 489.6 | 7 | 2 | 731 | 1 | 722 | 0 | 731 | 0
[10 empty] | 698 | 698 | 698 | 698 | 698 | 698 | 698 |  |  | 690 |  | 731 |  |  |  | L24 | 8.824 | 3618x128x40 | 476.4 | 6.5 | 3 | 688 | 0 | 698 | 0 | 690 | 5 | L11 | 9.716 | 3616x128x37 | 567.2 | 8.2 | 3 | 750 | 1 | 756 | 0 | 749 | 0
[10 empty] | 698 | 698 | 698 | 698 | 698 | 698 | 698 |  |  | 721 |  | 731 |  |  |  | L28 | 8.042 | 3615x127x34 | 515.2 | 8.76 | 2 | 735 | 10 | 747 | 6 | 736 | 5 | L12 | 10.14 | 3619x128x38 | 576 | 7.8 | 3 | 794 | 0 | 800 | 0 | 795 | 0
[10 empty] | 698 | 698 | 698 | 698 | 698 | 698 | 698 |  |  | 692.8 |  | 732.6 |  |  |  | L29 | 9.058 | 3611x129x39 | 489.6 | 7 | 2 | 731 | 1 | 722 | 0 | 731 | 0 | L13 | 10.62 | 3615x127x32 | 722.9 | 9.8 | 2 | 678 | 1 | 683 | 0 | 675 | 0
[10 empty] | 698 | 698 | 698 | 698 | 698 | 698 | 698 |  |  | 666 |  | 703 |  |  |  | L33 | 8.479 | 3619x129x40 | 465.7 | 7.5 | 2 | 722 | 1 | 731 | 2 | 721 | 0 | L14 | 8.042 | 3615x127x34 | 515.2 | 8.76 | 2 | 735 | 10 | 747 | 6 | 736 | 5
[9 empty] | BING | 686.6 | 686.6 | 686.6 | 686.6 | 686.6 | 686.6 | 686.6 |  |  | 721 |  | 749
[10 empty] | 686.6 | 686.6 | 686.6 | 686.6 | 686.6 | 686.6 | 686.6 |  |  | 55 |  | 46
[10 empty] | 686.6 | 686.6 | 686.6 | 686.6 | 686.6 | 686.6 | 686.6
[10 empty] | 686.6 | 686.6 | 686.6 | 686.6 | 686.6 | 686.6 | 686.6
[10 empty] | 686.6 | 686.6 | 686.6 | 686.6 | 686.6 | 686.6 | 686.6
[9 empty] | TIK | 695 | 695 | 695 | 692.5 | 692 | 694 | 692.5
[10 empty] | 692.5 | 690 | 692.5 | 694 | 695 | 695 | 692.5
[10 empty] | 692.5 | 692.5 | 690 | 694 | 695 | 695 | 692.5
[10 empty] | 695 | 692.5 | 692.5 | 692 | 694 | 695 | 695
[10 empty] | 692.5 | 692.5 | 695 | 692.5 | 695 | 692.5 | 692.5
BING
|  | Dispositivo de Medida | [10 empty] | TIK |  |  |  |  | MTG | STD | Velocidad de Propagación [m/s] | MOE (sin correción de humedad) [Mpa] | MOE (con correción de humedad) [Mpa] | Frecuencia de Resonancia [Hz]
|  | Identificador | Peso [kg] | Longitud [mm] | Ancho [mm] | Grosor [mm] | Densidad [kg/m3] | Humedad Referencia [%] | Humedad [%] | Tipo de Madera | Modo de Medida | Número de tablas | Frecuencia de Resonancia [Hz] | STD | Velocidad de Propagación [m/s] | MOE (sin correción de humedad) [Mpa] | MOE (con correción de humedad) [Mpa] | Frecuencia de Resonancia [Hz] | 2.217198 | 5194.642 | 15177.32 | 14702.44 | 717.2 | STD | Velocidad de Propagación [m/s] | MOE (sin correción de humedad) [Mpa] | MOE (con correción de humedad) [Mpa]
|  | VIGA3 | 63 | 3616 | 128 | 242 | 562.45 | 12 | 8.77 | Softwood | Longitudinal | 7 | 714.3257 | 1.099557 | 5166.004 | 15010.44 | 418.3511 | 718.2857 | 1.895115 | 5047.936 | 13887.5 | 13887.75 | 686.6 | 3.460398e-13 | 5186.7904 | 15131.48 | -2491.493
|  | LAB | 61.5 | 3616 | 129 | 242 | 545 | 12 | 8.8 | Softwood | Longitudinal | 7 | 693.3571 | 1.447977 | 5014.359 | 13703.37 | 394.2606 | 698 | [5 empty] | 3.460398e-13 | 4965.4912 | 13437.58 | -2365.082
BING
|  | Dispositivo de Medida |  |  |  |  | TIK |  | MTG |  | BING | [5 empty] | MTG
|  | Identificador | Peso [kg] | Longitud [mm] | Densidad [kg/m3] | Número de tablas | Frecuencia de Resonancia [Hz] | STD | Frecuencia de Resonancia [Hz] | STD | Frecuencia de Resonancia [Hz] | STD
|  | VIGA3 | 63 | 3616x128x242 | 562.45 | 7 | 714.3257 | 1.099557 | 718.2857 | 2.217198 | 717.2 | 3.460398e-13
|  | LAB | 61.5 | 3616x129x242 | 545 | 7 | 693.3571 | 1.447977 | 698 | 1.895115 | 686.6 | 3.460398e-13